## Veriso
Veriso
Name | GTIN | HAN | Ausführung | Werkstoff | Bindemittel Dämmstoff | Brandverhalten | Chemische Beständigkeit | Diffusionsverhalten | Begehbar nach (h) | Druckfestigkeit (N/mm²) | Korngröße (mm) | max. zulässige Verkehrslasten (kN/m²) | mittlere Schüttdichte (kg/m³) | Rohdichte (kg/m³) | Wärmeleitfähigkeit (W/(m*K)) | Verrottungsfest | Bilder
GEOMATERIALS Blähglas, 2 - 4 mm, 100 l | 4260353260179 | 4005 | Schüttung | Altglas | mineralisch gebunden | A1 | alkalibeständig | diffusionsoffen | 24,00 | 0,70 | 2,00 - 4,00 | 700,00 | 170,00 - 190,00 | 290,00 | 0,07 | ja | https://cdn.ais-online.de/m2/48/22301048/images/34/46807434px1920x1080.jpg https://cdn.ais-online.de/m2/48/22301048/images/98/46807398px999x562.jpg
powered by Heinze