## Veriso
Veriso
Name | GTIN | HAN | Ausführung | Werkstoff | Brandverhalten | Chemische Beständigkeit | Diffusionsverhalten | Korngröße (mm) | mittlere Schüttdichte (kg/m³) | Rohdichte (kg/m³) | Wärmeleitfähigkeit (W/(m*K)) | Frostbeständig | Verrottungsfest | Bilder
veriso Schaumglas Sanierung 10/30 lose | 4260353260124 | 21 | Schüttung | Altglas | A1 | laugenbeständig, säurebeständig | diffusionsoffen | 10,00 - 60,00 | 130,00 - 170,00 | 220,00 - 300,00 | 0,08 | ja | ja | https://cdn.ais-online.de/m2/48/22301048/images/99/46807399px1920x1080.jpg https://cdn.ais-online.de/m2/48/22301048/images/16/46807416px1200x900.jpg
powered by Heinze