## VIACOR
VIACOR
Name | HAN | Brandverhalten | Biegezugfestigkeit (N/mm²) | Druckfestigkeit (N/mm²) | Schichtdicke (mm) | Biegezugfestigkeit (N/mm²) | Haftzugfestigkeit (N/mm²) | Verschleiß | Bilder
Viasol EP-T703 | 01070300 | B1 | 23,40 | 89,00 | 0,30 | > 23.4 | > 2.5 | Abrieb Mörtel (Böhme) (DIN 51963) 6,1 cm³ / 50 cm²
powered by Heinze