## wedi
wedi
Name | GTIN | HAN | Produkt | Werkstoff | Breite (mm) | Höhe (mm) | Länge (mm) | Stärke (mm) | Brandverhalten | Kantenausführung | Druckfestigkeit (N/mm²) | Gewicht (kg) | Rohdichte (kg/m³) | Wärmeleitfähigkeit (W/(m*K)) | Zugfestigkeit (N/mm²) | Linearer Wärmeausdehnungskoeffizient in (mm/mk) | Zugehöriger Elastizitätsmodul EN 826 in (N/mm2) | Wasseraufnahme bei langzeitigem Eintauchen EN 12087 | Schubmodul EN 12090 in (N/mm2) | Scherfestigkeit EN 12090 in (N/mm2) | Bilder
wedi Construct Bauplatte |  |  | Bauplatte | Extrudiertes Polystyrol (XPS) | 600,00 | 20,00 - 50,00 | 2.500,00 | 20,00 - 50,00 | E | gerade | 0,25 | 5,51 - 6,92 | 32,00 | 0,04 | 0,45 | 0,07 (Rohschaum) | 10-18 | max. 1,5 Vol.-% | 7 | 0,2 | https://cdn.ais-online.de/m2/76/61876/images/36/47888936px1500x951.jpg https://cdn.ais-online.de/m2/76/61876/images/17/47888917px1402x1285.jpg https://cdn.ais-online.de/m2/76/61876/images/37/47888937px640x406.jpg https://cdn.ais-online.de/m2/76/61876/images/45/48988145px524x480.jpg https://cdn.ais-online.de/m2/76/61876/images/18/47888918px524x480.jpg https://cdn.ais-online.de/m2/76/61876/images/39/47888939px560x480.jpg https://cdn.ais-online.de/m2/76/61876/images/51/48988151px827x709.jpg https://cdn.ais-online.de/m2/76/61876/images/19/47888919px945x945.jpg https://cdn.ais-online.de/m2/76/61876/images/20/47888920px480x480.jpg https://cdn.ais-online.de/m2/76/61876/images/38/47888938px827x709.jpg https://cdn.ais-online.de/m2/76/61876/images/50/48988150px560x480.jpg https://cdn.ais-online.de/m2/76/61876/images/43/48988143px945x945.jpg
wedi Construct Bauplatte längs 2500x600x20mm | 4024125002950 | 010709020 | Bauplatte | Extrudiertes Polystyrol (XPS) | 600,00 | 20,00 - 50,00 | 2.500,00 | 20,00 - 50,00 | E | gerade | 0,25 | 5,51 - 6,92 | 32,00 | 0,04 | 0,45 | 0,07 (Rohschaum) | 10-18 | max. 1,5 Vol.-% | 7 | 0,2 | https://cdn.ais-online.de/m2/76/61876/images/36/47888936px1500x951.jpg https://cdn.ais-online.de/m2/76/61876/images/37/47888937px640x406.jpg https://cdn.ais-online.de/m2/76/61876/images/38/47888938px827x709.jpg https://cdn.ais-online.de/m2/76/61876/images/50/48988150px560x480.jpg
wedi Construct Bauplatte längs 2500x600x30mm | 4024125073813 | 010709030 | Bauplatte | Extrudiertes Polystyrol (XPS) | 600,00 | 20,00 - 50,00 | 2.500,00 | 20,00 - 50,00 | E | gerade | 0,25 | 5,51 - 6,92 | 32,00 | 0,04 | 0,45 | 0,07 (Rohschaum) | 10-18 | max. 1,5 Vol.-% | 7 | 0,2 | https://cdn.ais-online.de/m2/76/61876/images/36/47888936px1500x951.jpg https://cdn.ais-online.de/m2/76/61876/images/37/47888937px640x406.jpg https://cdn.ais-online.de/m2/76/61876/images/50/48988150px560x480.jpg https://cdn.ais-online.de/m2/76/61876/images/51/48988151px827x709.jpg
wedi Construct Bauplatte längs 2500x600x50mm | 4024125002998 | 010709050 | Bauplatte | Extrudiertes Polystyrol (XPS) | 600,00 | 20,00 - 50,00 | 2.500,00 | 20,00 - 50,00 | E | gerade | 0,25 | 5,51 - 6,92 | 32,00 | 0,04 | 0,45 | 0,07 (Rohschaum) | 10-18 | max. 1,5 Vol.-% | 7 | 0,2 | https://cdn.ais-online.de/m2/76/61876/images/36/47888936px1500x951.jpg https://cdn.ais-online.de/m2/76/61876/images/37/47888937px640x406.jpg https://cdn.ais-online.de/m2/76/61876/images/39/47888939px560x480.jpg https://cdn.ais-online.de/m2/76/61876/images/51/48988151px827x709.jpg
wedi Construct Bauplatte quer 2500x600x20mm | 4024125002967 | 010708020 | Bauplatte | Extrudiertes Polystyrol (XPS) | 600,00 | 20,00 - 50,00 | 2.500,00 | 20,00 - 50,00 | E | gerade | 0,25 | 5,51 - 6,92 | 32,00 | 0,04 | 0,45 | 0,07 (Rohschaum) | 10-18 | max. 1,5 Vol.-% | 7 | 0,2 | https://cdn.ais-online.de/m2/76/61876/images/17/47888917px1402x1285.jpg https://cdn.ais-online.de/m2/76/61876/images/18/47888918px524x480.jpg https://cdn.ais-online.de/m2/76/61876/images/20/47888920px480x480.jpg https://cdn.ais-online.de/m2/76/61876/images/43/48988143px945x945.jpg
wedi Construct Bauplatte quer 2500x600x30mm | 4024125073806 | 010708030 | Bauplatte | Extrudiertes Polystyrol (XPS) | 600,00 | 20,00 - 50,00 | 2.500,00 | 20,00 - 50,00 | E | gerade | 0,25 | 5,51 - 6,92 | 32,00 | 0,04 | 0,45 | 0,07 (Rohschaum) | 10-18 | max. 1,5 Vol.-% | 7 | 0,2 | https://cdn.ais-online.de/m2/76/61876/images/17/47888917px1402x1285.jpg https://cdn.ais-online.de/m2/76/61876/images/18/47888918px524x480.jpg https://cdn.ais-online.de/m2/76/61876/images/19/47888919px945x945.jpg https://cdn.ais-online.de/m2/76/61876/images/20/47888920px480x480.jpg
wedi Construct Bauplatte quer 2500x600x50mm | 4024125089333 | 010708050 | Bauplatte | Extrudiertes Polystyrol (XPS) | 600,00 | 20,00 - 50,00 | 2.500,00 | 20,00 - 50,00 | E | gerade | 0,25 | 5,51 - 6,92 | 32,00 | 0,04 | 0,45 | 0,07 (Rohschaum) | 10-18 | max. 1,5 Vol.-% | 7 | 0,2 | https://cdn.ais-online.de/m2/76/61876/images/17/47888917px1402x1285.jpg https://cdn.ais-online.de/m2/76/61876/images/45/48988145px524x480.jpg https://cdn.ais-online.de/m2/76/61876/images/19/47888919px945x945.jpg https://cdn.ais-online.de/m2/76/61876/images/20/47888920px480x480.jpg
powered by Heinze