## wienerberger
wienerberger
Name | GTIN | HAN | Druckfestigkeitsklasse | Farbton | Format | Oberfläche | Produkt | Breite (mm) | Höhe (mm) | Länge (mm) | Rohdichteklasse Mauerstein (kg/dm³) | Bilder
Kanalklinker DIN 4051 -1/2 2DFKa-F Rot nuanciert 240x55x113 (300 St/Pal) | 4042351041123 | 34372860 | 40 | rot | 2 DF | glatt | Kanal-Klinker | 55,00 | 113,00 | 240,00 | 2,00 | https://cdn.ais-online.de/m2/93/62693/images/48/43606348px768x768.jpg
powered by Heinze