## wienerberger
wienerberger
Name | GTIN | HAN | Druckfestigkeitsklasse | Farbton | Format | Oberfläche | Produkt | Breite (mm) | Höhe (mm) | Länge (mm) | Rohdichteklasse Mauerstein (kg/dm³) | Bilder
Kanalklinker DIN 4051 - HF K Rot nuanciert 220x105x65 (392 St/Pal) | 4042351228470 | 34591940 | 40 | rot | HF | glatt | Kanal-Klinker | 105,00 | 65,00 | 220,00 | 2,00 | https://cdn.ais-online.de/m2/93/62693/images/48/43606348px768x768.jpg
powered by Heinze