## wienerberger
wienerberger
Name | GTIN | HAN | Druckfestigkeitsklasse | Farbton | Oberfläche | Produkt | Breite (mm) | Höhe (mm) | Länge (mm) | Rohdichteklasse Mauerstein (kg/dm³) | Bilder
Kanalklinker DIN 4051 - SF-R - D1 Rot nuanciert 240x71x115 (240 St/Pal) | 4042351017838 | 34591010 | 40 | rot | glatt | Kanal-Klinker | 71,00 | 115,00 | 240,00 | 2,00 | https://cdn.ais-online.de/m2/93/62693/images/48/43606348px768x768.jpg
powered by Heinze