## wienerberger
wienerberger
Name | GTIN | HAN | Druckfestigkeitsklasse | Farbton | Format | Oberfläche | Produkt | Werkstoff | Breite (mm) | Höhe (mm) | Länge (mm) | Brandverhalten | Zulassungs-/Prüfzeugnis-Nr | Druckfestigkeit (N/mm²) | Gewicht (kg) | Rohdichte (kg/m³) | Rohdichteklasse Mauerstein (kg/dm³) | Bilder
KIR 43/19 VMz 12-2,0-NF voll Adeva Hellbeige-Grau Wasserstrich (364 St/Pal) | 4042351026762 | 34486680 | 12 | grau, weiß | NF | wasserstrich | Vormauer-Vollziegel VMz | Ziegel | 115,00 | 71,00 | 240,00 | A1 | DIN 20000-401, DIN EN 771-1 | 15,00 | 3,80 | 1.900,00 | 2,00 | https://cdn.ais-online.de/m2/93/62693/images/28/43606528px768x768.jpg
powered by Heinze