## wienerberger
wienerberger
Name | GTIN | HAN | Druckfestigkeitsklasse | Farbton | Format | Oberfläche | Produkt | Werkstoff | Breite (mm) | Höhe (mm) | Länge (mm) | Brandverhalten | Zulassungs-/Prüfzeugnis-Nr | Druckfestigkeit (N/mm²) | Gewicht (kg) | Rohdichte (kg/m³) | Rohdichteklasse Mauerstein (kg/dm³) | Bilder
KIR 83/19 VMz 12-2,0-NF voll Olina Orange-Rot-Anthrazit Wasserstrich (364 St/Pal) | 4042351030011 | 34480280 | 12 | rot | NF | wasserstrich | Vormauer-Vollziegel VMz | Ziegel | 115,00 | 71,00 | 240,00 | A1 | DIN 20000-401, DIN EN 771-1 | 15,00 | 3,80 | 1.850,00 | 2,00 | https://cdn.ais-online.de/m2/93/62693/images/89/43606489px768x768.jpg
powered by Heinze