## wienerberger
wienerberger
Name | GTIN | HAN | Druckfestigkeitsklasse | Feuerbeständigkeit | Feuerwiderstandsklasse | Format | Produkt | Werkstoff | bewertetes Schalldämm-Maß Rw, R (dB) | Breite (mm) | Höhe (mm) | Länge (mm) | Brandverhalten | Zulassungs-/Prüfzeugnis-Nr | Geeignet für Erdbebenzone | Gewicht (kg) | Rohdichteklasse Mauerstein (kg/dm³) | Wärmeleitfähigkeit (W/(m*K)) | Bedarf Ziegel (Stück/m³) | Paketinhalt Stück | System | Bedarf Ziegel (Stück/m²) | Wasserdampfdurchlässigkeit (µ) | Ausnutzungsfaktor im Brandfall αfi | Rechenwert der Eigenlast (kN/m²) | Charakteristischer Wert der Mauerwerksdruckfestigkeit fk (MN/m²) | Bilder
Poroton-Hochlochziegel-Plan-T 1,4 |  |  | 20 | 90 min | F 90, REI-M 90 | 10 DF, 7,5 DF | Steine | Ziegel | 52,30 - 56,10 | 175,00 - 240,00 | 249,00 | 308,00 | A1 | Z-17.1-1108 | 0,00 - 3,00 | 16,80 - 22,90 | 1,40 | 0,58 | 54, 74 | 60, 72 | Poroton ¦ Planziegel | 13 | 5/10 | ≤ 0.54 ¦ ≤ 0.19, ≤ 0.54 ¦ ≤ 0.31 | 2,63, 3,6 | 8,5 | https://cdn.ais-online.de/m2/93/62693/images/35/43605135px768x768.jpg https://cdn.ais-online.de/m2/93/62693/images/32/43605132px768x768.jpg https://cdn.ais-online.de/m2/93/62693/images/38/43605138px768x768.jpg https://cdn.ais-online.de/m2/93/62693/images/47/43605147px768x768.jpg https://cdn.ais-online.de/m2/93/62693/images/50/43605150px768x768.jpg https://cdn.ais-online.de/m2/93/62693/images/28/43682328px460x460.jpg
POROTON PLAN-T 17,5-0,8 EB 12-0,8 / 498X175X249 (56 ST/PAL) | 4042351382424 | 3032448 | 20 | 90 min | F 90, REI-M 90 | 10 DF, 7,5 DF | Steine | Ziegel | 52,30 - 56,10 | 175,00 - 240,00 | 249,00 | 308,00 | A1 | Z-17.1-1108 | 0,00 - 3,00 | 16,80 - 22,90 | 1,40 | 0,58 | 54, 74 | 60, 72 | Poroton ¦ Planziegel | 13 | 5/10 | ≤ 0.54 ¦ ≤ 0.19, ≤ 0.54 ¦ ≤ 0.31 | 2,63, 3,6 | 8,5 | https://cdn.ais-online.de/m2/93/62693/images/32/43605132px768x768.jpg
POROTON PLAN-T 17,5-1,2 EB 20-1,2 / 373X175X249 (60 ST/PAL) | 4042351015742 | 3032704 | 20 | 90 min | F 90, REI-M 90 | 10 DF, 7,5 DF | Steine | Ziegel | 52,30 - 56,10 | 175,00 - 240,00 | 249,00 | 308,00 | A1 | Z-17.1-1108 | 0,00 - 3,00 | 16,80 - 22,90 | 1,40 | 0,58 | 54, 74 | 60, 72 | Poroton ¦ Planziegel | 13 | 5/10 | ≤ 0.54 ¦ ≤ 0.19, ≤ 0.54 ¦ ≤ 0.31 | 2,63, 3,6 | 8,5 | https://cdn.ais-online.de/m2/93/62693/images/38/43605138px768x768.jpg
POROTON PLAN-T 17,5-1,4 EB 20-1,4 / 308X175X249 (72 ST/PAL) aBG Z-17.1-1108 | 4042351015735 | 3032531 | 20 | 90 min | F 90, REI-M 90 | 10 DF, 7,5 DF | Steine | Ziegel | 52,30 - 56,10 | 175,00 - 240,00 | 249,00 | 308,00 | A1 | Z-17.1-1108 | 0,00 - 3,00 | 16,80 - 22,90 | 1,40 | 0,58 | 54, 74 | 60, 72 | Poroton ¦ Planziegel | 13 | 5/10 | ≤ 0.54 ¦ ≤ 0.19, ≤ 0.54 ¦ ≤ 0.31 | 2,63, 3,6 | 8,5 | https://cdn.ais-online.de/m2/93/62693/images/35/43605135px768x768.jpg https://cdn.ais-online.de/m2/93/62693/images/28/43682328px460x460.jpg
POROTON PLAN-T 24,0-0,8 EB 12-0,8 / 373X240X249 (60 ST/PAL) | 4042351382448 | 3033406 | 20 | 90 min | F 90, REI-M 90 | 10 DF, 7,5 DF | Steine | Ziegel | 52,30 - 56,10 | 175,00 - 240,00 | 249,00 | 308,00 | A1 | Z-17.1-1108 | 0,00 - 3,00 | 16,80 - 22,90 | 1,40 | 0,58 | 54, 74 | 60, 72 | Poroton ¦ Planziegel | 13 | 5/10 | ≤ 0.54 ¦ ≤ 0.19, ≤ 0.54 ¦ ≤ 0.31 | 2,63, 3,6 | 8,5 | https://cdn.ais-online.de/m2/93/62693/images/47/43605147px768x768.jpg
POROTON PLAN-T 24,0-1,2 EB 20-1,2 / 373X240X249 (48 ST/PAL) | 4042351015766 | 3033702 | 20 | 90 min | F 90, REI-M 90 | 10 DF, 7,5 DF | Steine | Ziegel | 52,30 - 56,10 | 175,00 - 240,00 | 249,00 | 308,00 | A1 | Z-17.1-1108 | 0,00 - 3,00 | 16,80 - 22,90 | 1,40 | 0,58 | 54, 74 | 60, 72 | Poroton ¦ Planziegel | 13 | 5/10 | ≤ 0.54 ¦ ≤ 0.19, ≤ 0.54 ¦ ≤ 0.31 | 2,63, 3,6 | 8,5 | https://cdn.ais-online.de/m2/93/62693/images/50/43605150px768x768.jpg
POROTON PLAN-T 24,0-1,4 EB 20-1,4 / 308X240X249 (60 ST/PAL) | 4042351015759 | 3033529 | 20 | 90 min | F 90, REI-M 90 | 10 DF, 7,5 DF | Steine | Ziegel | 52,30 - 56,10 | 175,00 - 240,00 | 249,00 | 308,00 | A1 | Z-17.1-1108 | 0,00 - 3,00 | 16,80 - 22,90 | 1,40 | 0,58 | 54, 74 | 60, 72 | Poroton ¦ Planziegel | 13 | 5/10 | ≤ 0.54 ¦ ≤ 0.19, ≤ 0.54 ¦ ≤ 0.31 | 2,63, 3,6 | 8,5 | https://cdn.ais-online.de/m2/93/62693/images/35/43605135px768x768.jpg https://cdn.ais-online.de/m2/93/62693/images/28/43682328px460x460.jpg
powered by Heinze