## wienerberger
wienerberger
Name | GTIN | HAN | Druckfestigkeitsklasse | Feuerbeständigkeit | Feuerwiderstandsklasse | Format | Produkt | Werkstoff | bewertetes Schalldämm-Maß Rw, R (dB) | Breite (mm) | Höhe (mm) | Länge (mm) | Brandverhalten | Zulassungs-/Prüfzeugnis-Nr | Geeignet für Erdbebenzone | Gewicht (kg) | Rohdichteklasse Mauerstein (kg/dm³) | Wärmeleitfähigkeit (W/(m*K)) | Bedarf Ziegel (Stück/m³) | Paketinhalt Stück | System | Bedarf Ziegel (Stück/m²) | Wasserdampfdurchlässigkeit (µ) | Ausnutzungsfaktor im Brandfall αfi | Rechenwert der Eigenlast (kN/m²) | Charakteristischer Wert der Mauerwerksdruckfestigkeit fk (MN/m²) | Bilder
POROTON PLAN-T 17,5-1,4 EB 20-1,4 / 308X175X249 (72 ST/PAL) aBG Z-17.1-1108 | 4042351015735 | 3032531 | 20 | 90 min | F 90, REI-M 90 | 7,5 DF | Steine | Ziegel | 52,30 | 175,00 | 249,00 | 308,00 | A1 | Z-17.1-1108 | 0,00 - 3,00 | 16,80 | 1,40 | 0,58 | 74 | 72 | Poroton ¦ Planziegel | 13 | 5/10 | ≤ 0.54 ¦ ≤ 0.19 | 2,63 | 8,5 | https://cdn.ais-online.de/m2/93/62693/images/35/43605135px768x768.jpg https://cdn.ais-online.de/m2/93/62693/images/28/43682328px460x460.jpg
powered by Heinze