## wienerberger
wienerberger
Name | GTIN | HAN | Druckfestigkeitsklasse | Feuerbeständigkeit | Feuerwiderstandsklasse | Format | Produkt | Werkstoff | Breite (mm) | Höhe (mm) | Länge (mm) | Brandverhalten | Zulassungs-/Prüfzeugnis-Nr | Geeignet für Erdbebenzone | Gewicht (kg) | Rohdichteklasse Mauerstein (kg/dm³) | U-Wert (W/(m²K)) | Wärmeleitfähigkeit (W/(m*K)) | Bedarf Ziegel (Stück/m³) | Paketinhalt Stück | System | Bedarf Ziegel (Stück/m²) | Wasserdampfdurchlässigkeit (µ) | Ausnutzungsfaktor im Brandfall αfi | Rechenwert der Eigenlast (kN/m²) | Charakteristischer Wert der Mauerwerksdruckfestigkeit fk (MN/m²) | Arbeitszeitrichtwert voll (h/m²) | Arbeitszeitrichtwert gegliedert (h/m²) | Bilder
POROTON PLAN-T10-30,0 8-0,65 / 248X300X249 (60 ST/PAL) | 4042351015353 | 3204219 | 8 | 90 min | F 90, REI-M 90 | 10 DF | Steine | Ziegel | 300,00 | 249,00 | 248,00 | A1 | Z-17.1-889 | 0,00 - 3,00 | 12,10 | 0,65 | 0,31 | 0,10 | 54 | 60 | Poroton ¦ Planziegel | 16 | 5/10 | ≤ 0.48 | 2,25 | 2,3 | 0,39 | 0,45 | https://cdn.ais-online.de/m2/93/62693/images/68/43605168px768x768.jpg https://cdn.ais-online.de/m2/93/62693/images/37/43682537px460x460.jpg
powered by Heinze