## wienerberger
wienerberger
Name | GTIN | HAN | Druckfestigkeitsklasse | Feuerbeständigkeit | Feuerwiderstandsklasse | Format | Produkt | Werkstoff | bewertetes Schalldämm-Maß Rw, R (dB) | Breite (mm) | Höhe (mm) | Länge (mm) | Brandverhalten | Zulassungs-/Prüfzeugnis-Nr | Geeignet für Erdbebenzone | Gewicht (kg) | Rohdichteklasse Mauerstein (kg/dm³) | U-Wert (W/(m²K)) | Wärmeleitfähigkeit (W/(m*K)) | Bedarf Ziegel (Stück/m³) | Paketinhalt Stück | System | Bedarf Ziegel (Stück/m²) | Wasserdampfdurchlässigkeit (µ) | Ausnutzungsfaktor im Brandfall αfi | Rechenwert der Eigenlast (kN/m²) | Charakteristischer Wert der Mauerwerksdruckfestigkeit fk (MN/m²) | Arbeitszeitrichtwert voll (h/m²) | Arbeitszeitrichtwert gegliedert (h/m²) | Bilder
Poroton-Planziegel-T8 unverfüllt |  |  | 6 | 90 min | F 90, REI-M 90 | 12 DF, 14 DF, 16 DF | Steine | Ziegel | 41,20 - 41,60 | 365,00 - 500,00 | 249,00 | 248,00 | A1 | Z-17.1-1085 | 0,00 - 3,00 | 13,50 - 18,50 | 0,60 | 0,15 - 0,21 | 0,08 | 33, 38, 44 | 48, 60 | Poroton ¦ Planziegel | 16 | 5/10 | ≤ 0.44 | 2,56, 3,5, 2,98 | 2,3 | 0,44, 0,63, 0,49 | 0,51, 0,73, 0,56 | https://cdn.ais-online.de/m2/93/62693/images/67/43605267px768x768.jpg https://cdn.ais-online.de/m2/93/62693/images/96/43682396px460x460.jpg
POROTON PLAN-T8-36,5 (U) 6-0,60 / 248X365X249 (60 ST/PAL) | 4042351232040 | 3735319 | 6 | 90 min | F 90, REI-M 90 | 12 DF, 14 DF, 16 DF | Steine | Ziegel | 41,20 - 41,60 | 365,00 - 500,00 | 249,00 | 248,00 | A1 | Z-17.1-1085 | 0,00 - 3,00 | 13,50 - 18,50 | 0,60 | 0,15 - 0,21 | 0,08 | 33, 38, 44 | 48, 60 | Poroton ¦ Planziegel | 16 | 5/10 | ≤ 0.44 | 2,56, 3,5, 2,98 | 2,3 | 0,44, 0,63, 0,49 | 0,51, 0,73, 0,56 | https://cdn.ais-online.de/m2/93/62693/images/67/43605267px768x768.jpg https://cdn.ais-online.de/m2/93/62693/images/96/43682396px460x460.jpg
POROTON PLAN-T8-42,5 (U) 6-0,60 / 248X425X249 (48 ST/PAL) | 4042351014110 | 3736324 | 6 | 90 min | F 90, REI-M 90 | 12 DF, 14 DF, 16 DF | Steine | Ziegel | 41,20 - 41,60 | 365,00 - 500,00 | 249,00 | 248,00 | A1 | Z-17.1-1085 | 0,00 - 3,00 | 13,50 - 18,50 | 0,60 | 0,15 - 0,21 | 0,08 | 33, 38, 44 | 48, 60 | Poroton ¦ Planziegel | 16 | 5/10 | ≤ 0.44 | 2,56, 3,5, 2,98 | 2,3 | 0,44, 0,63, 0,49 | 0,51, 0,73, 0,56 | https://cdn.ais-online.de/m2/93/62693/images/67/43605267px768x768.jpg https://cdn.ais-online.de/m2/93/62693/images/96/43682396px460x460.jpg
POROTON PLAN-T8-50,0 (U) 6-0,60 / 248X500X249 (48 ST/PAL) | 4042351015308 | 3736376 | 6 | 90 min | F 90, REI-M 90 | 12 DF, 14 DF, 16 DF | Steine | Ziegel | 41,20 - 41,60 | 365,00 - 500,00 | 249,00 | 248,00 | A1 | Z-17.1-1085 | 0,00 - 3,00 | 13,50 - 18,50 | 0,60 | 0,15 - 0,21 | 0,08 | 33, 38, 44 | 48, 60 | Poroton ¦ Planziegel | 16 | 5/10 | ≤ 0.44 | 2,56, 3,5, 2,98 | 2,3 | 0,44, 0,63, 0,49 | 0,51, 0,73, 0,56 | https://cdn.ais-online.de/m2/93/62693/images/67/43605267px768x768.jpg https://cdn.ais-online.de/m2/93/62693/images/96/43682396px460x460.jpg
powered by Heinze