## wienerberger
wienerberger
Name | GTIN | HAN | Druckfestigkeitsklasse | Feuerbeständigkeit | Feuerwiderstandsklasse | Format | Produkt | Werkstoff | bewertetes Schalldämm-Maß Rw, R (dB) | Breite (mm) | Höhe (mm) | Länge (mm) | Dämmstoff | Zulassungs-/Prüfzeugnis-Nr | Geeignet für Erdbebenzone | Gewicht (kg) | Rohdichteklasse Mauerstein (kg/dm³) | U-Wert (W/(m²K)) | Wärmeleitfähigkeit (W/(m*K)) | Bedarf Ziegel (Stück/m³) | Paketinhalt Stück | System | Bedarf Ziegel (Stück/m²) | Wasserdampfdurchlässigkeit (µ) | Ausnutzungsfaktor im Brandfall αfi | Rechenwert der Eigenlast (kN/m²) | Charakteristischer Wert der Mauerwerksdruckfestigkeit fk (MN/m²) | Arbeitszeitrichtwert voll (h/m²) | Arbeitszeitrichtwert gegliedert (h/m²) | Bewertetes Schalldämm-Maß Rw, R (dB) | Bilder
Poroton-S10-MW (MiWo) Planziegel verfüllt |  |  | 12 | 90 min | REI-M 90 | 10 DF, 12 DF, 14 DF | Steine | Ziegel | 48,00 - 51,10 | 300,00 - 425,00 | 249,00 | 248,00 | Mineralwolle | Z-17.1-1101 | 0,00 - 3,00 | 13,90 - 21,10 | 0,80 | 0,22 - 0,31 | 0,10 | 38, 44, 54 | 40, 60 | Poroton ¦ Mineralwolle | 16 | 5/10 | ≤ 0.70 | 3,83, 2,7, 3,29 | 5,2 | 0,4, 0,46 | 0,46, 0,52 | ≥ 48 (nicht geprüft - gesicherte Annahme) | https://cdn.ais-online.de/m2/93/62693/images/25/43605225px768x768.jpg https://cdn.ais-online.de/m2/93/62693/images/46/43682446px460x460.jpg
POROTON S10-30,0-MW 12-0,80 / 248X300X249 (60 ST/PAL) | 4042351015179 | 3514019 | 12 | 90 min | REI-M 90 | 10 DF, 12 DF, 14 DF | Steine | Ziegel | 48,00 - 51,10 | 300,00 - 425,00 | 249,00 | 248,00 | Mineralwolle | Z-17.1-1101 | 0,00 - 3,00 | 13,90 - 21,10 | 0,80 | 0,22 - 0,31 | 0,10 | 38, 44, 54 | 40, 60 | Poroton ¦ Mineralwolle | 16 | 5/10 | ≤ 0.70 | 3,83, 2,7, 3,29 | 5,2 | 0,4, 0,46 | 0,46, 0,52 | ≥ 48 (nicht geprüft - gesicherte Annahme) | https://cdn.ais-online.de/m2/93/62693/images/25/43605225px768x768.jpg https://cdn.ais-online.de/m2/93/62693/images/46/43682446px460x460.jpg
POROTON S10-36,5-MW 12-0,80 / 248X365X249 (60 ST/PAL) | 4042351232088 | 3515019 | 12 | 90 min | REI-M 90 | 10 DF, 12 DF, 14 DF | Steine | Ziegel | 48,00 - 51,10 | 300,00 - 425,00 | 249,00 | 248,00 | Mineralwolle | Z-17.1-1101 | 0,00 - 3,00 | 13,90 - 21,10 | 0,80 | 0,22 - 0,31 | 0,10 | 38, 44, 54 | 40, 60 | Poroton ¦ Mineralwolle | 16 | 5/10 | ≤ 0.70 | 3,83, 2,7, 3,29 | 5,2 | 0,4, 0,46 | 0,46, 0,52 | ≥ 48 (nicht geprüft - gesicherte Annahme) | https://cdn.ais-online.de/m2/93/62693/images/25/43605225px768x768.jpg https://cdn.ais-online.de/m2/93/62693/images/46/43682446px460x460.jpg
POROTON S10-42,5-MW 12-0,80 / 248X425X249 (40 ST/PAL) | 4042351015124 | 3516018 | 12 | 90 min | REI-M 90 | 10 DF, 12 DF, 14 DF | Steine | Ziegel | 48,00 - 51,10 | 300,00 - 425,00 | 249,00 | 248,00 | Mineralwolle | Z-17.1-1101 | 0,00 - 3,00 | 13,90 - 21,10 | 0,80 | 0,22 - 0,31 | 0,10 | 38, 44, 54 | 40, 60 | Poroton ¦ Mineralwolle | 16 | 5/10 | ≤ 0.70 | 3,83, 2,7, 3,29 | 5,2 | 0,4, 0,46 | 0,46, 0,52 | ≥ 48 (nicht geprüft - gesicherte Annahme) | https://cdn.ais-online.de/m2/93/62693/images/25/43605225px768x768.jpg https://cdn.ais-online.de/m2/93/62693/images/46/43682446px460x460.jpg
powered by Heinze