## wienerberger
wienerberger
Name | GTIN | HAN | Druckfestigkeitsklasse | Feuerbeständigkeit | Feuerwiderstandsklasse | Format | Produkt | Werkstoff | bewertetes Schalldämm-Maß Rw, R (dB) | Breite (mm) | Höhe (mm) | Länge (mm) | Dämmstoff | Zulassungs-/Prüfzeugnis-Nr | Geeignet für Erdbebenzone | Gewicht (kg) | Rohdichteklasse Mauerstein (kg/dm³) | U-Wert (W/(m²K)) | Wärmeleitfähigkeit (W/(m*K)) | Bedarf Ziegel (Stück/m³) | Paketinhalt Stück | System | Bedarf Ziegel (Stück/m²) | Wasserdampfdurchlässigkeit (µ) | Ausnutzungsfaktor im Brandfall αfi | Rechenwert der Eigenlast (kN/m²) | Charakteristischer Wert der Mauerwerksdruckfestigkeit fk (MN/m²) | Arbeitszeitrichtwert voll (h/m²) | Arbeitszeitrichtwert gegliedert (h/m²) | Bewertetes Schalldämm-Maß Rw, R (dB) | Bilder
Poroton-S8-MW (MiWo) Planziegel verfüllt |  |  | 10 | 90 min | REI-M 90 | 12 DF, 14 DF, 16 DF | Steine | Ziegel | 48,00 - 50,70 | 365,00 - 490,00 | 249,00 | 248,00 | Mineralwolle | Z-17.1-1104, Z-17.1-1187 | 0,00 - 3,00 | 16,90 - 22,70 | 0,75 | 0,16 - 0,21 | 0,08 | 33, 38, 44 | 36, 40, 60 | Poroton ¦ Mineralwolle | 16 | 5/10 | ≤ 0.64 | 3,1, 3,61, 4,17 | 4,5, 3,6 | 0,46 | 0,52 | ≥ 48 (nicht geprüft - gesicherte Annahme) | https://cdn.ais-online.de/m2/93/62693/images/25/43605225px768x768.jpg https://cdn.ais-online.de/m2/93/62693/images/46/43682446px460x460.jpg
POROTON-S8-36,5-MW 10-0,75 / 248X365X249 (60 ST/PAL) | 4042351284513 | 3625919 | 10 | 90 min | REI-M 90 | 12 DF, 14 DF, 16 DF | Steine | Ziegel | 48,00 - 50,70 | 365,00 - 490,00 | 249,00 | 248,00 | Mineralwolle | Z-17.1-1104, Z-17.1-1187 | 0,00 - 3,00 | 16,90 - 22,70 | 0,75 | 0,16 - 0,21 | 0,08 | 33, 38, 44 | 36, 40, 60 | Poroton ¦ Mineralwolle | 16 | 5/10 | ≤ 0.64 | 3,1, 3,61, 4,17 | 4,5, 3,6 | 0,46 | 0,52 | ≥ 48 (nicht geprüft - gesicherte Annahme) | https://cdn.ais-online.de/m2/93/62693/images/25/43605225px768x768.jpg https://cdn.ais-online.de/m2/93/62693/images/46/43682446px460x460.jpg
POROTON-S8-42,5-MW 10-0,75 / 248X425X249 (40 ST/PAL) | 4042351285527 | 3626917 | 10 | 90 min | REI-M 90 | 12 DF, 14 DF, 16 DF | Steine | Ziegel | 48,00 - 50,70 | 365,00 - 490,00 | 249,00 | 248,00 | Mineralwolle | Z-17.1-1104, Z-17.1-1187 | 0,00 - 3,00 | 16,90 - 22,70 | 0,75 | 0,16 - 0,21 | 0,08 | 33, 38, 44 | 36, 40, 60 | Poroton ¦ Mineralwolle | 16 | 5/10 | ≤ 0.64 | 3,1, 3,61, 4,17 | 4,5, 3,6 | 0,46 | 0,52 | ≥ 48 (nicht geprüft - gesicherte Annahme) | https://cdn.ais-online.de/m2/93/62693/images/25/43605225px768x768.jpg https://cdn.ais-online.de/m2/93/62693/images/46/43682446px460x460.jpg
POROTON-S8-49,0-MW 10-0,75 / 248X490X249 (36 ST/PAL) | 4042351015490 | 3616981 | 10 | 90 min | REI-M 90 | 12 DF, 14 DF, 16 DF | Steine | Ziegel | 48,00 - 50,70 | 365,00 - 490,00 | 249,00 | 248,00 | Mineralwolle | Z-17.1-1104, Z-17.1-1187 | 0,00 - 3,00 | 16,90 - 22,70 | 0,75 | 0,16 - 0,21 | 0,08 | 33, 38, 44 | 36, 40, 60 | Poroton ¦ Mineralwolle | 16 | 5/10 | ≤ 0.64 | 3,1, 3,61, 4,17 | 4,5, 3,6 | 0,46 | 0,52 | ≥ 48 (nicht geprüft - gesicherte Annahme) | https://cdn.ais-online.de/m2/93/62693/images/25/43605225px768x768.jpg https://cdn.ais-online.de/m2/93/62693/images/46/43682446px460x460.jpg
powered by Heinze