## wienerberger
wienerberger
Name | GTIN | HAN | Druckfestigkeitsklasse | Feuerbeständigkeit | Feuerwiderstandsklasse | Format | Produkt | Werkstoff | bewertetes Schalldämm-Maß Rw, R (dB) | Breite (mm) | Höhe (mm) | Länge (mm) | Brandverhalten | Dämmstoff | Zulassungs-/Prüfzeugnis-Nr | Geeignet für Erdbebenzone | Gewicht (kg) | Rohdichteklasse Mauerstein (kg/dm³) | U-Wert (W/(m²K)) | Wärmeleitfähigkeit (W/(m*K)) | Bedarf Ziegel (Stück/m³) | Paketinhalt Stück | System | Bedarf Ziegel (Stück/m²) | Wasserdampfdurchlässigkeit (µ) | Ausnutzungsfaktor im Brandfall αfi | Rechenwert der Eigenlast (kN/m²) | Charakteristischer Wert der Mauerwerksdruckfestigkeit fk (MN/m²) | Bilder
Poroton-S9-P (Perlit) Planziegel verfüllt |  |  | 10, 12 | 60 min | F 60 | 10 DF, 12 DF, 14 DF | Steine | Ziegel | 48,00 - 48,50 | 300,00 - 425,00 | 249,00 | 248,00 | A1 | Perlit | Z-17.1-1173 | 0,00 - 3,00 | 13,90 - 19,70 | 0,75 | 0,20 - 0,23 | 0,09 | 38, 44, 54 | 48, 54, 60 | Poroton ¦ Perlit | 16 | 5/10 | ≤ 0.57 | 3,1, 3,61 | 5,2 | https://cdn.ais-online.de/m2/93/62693/images/40/43605240px768x768.jpg https://cdn.ais-online.de/m2/93/62693/images/39/43682339px460x460.jpg
POROTON-S9-30,0-P 10-0,75 / 248X300X249 (54 ST/PAL) | 4042351241530 | 3754919 | 10, 12 | 60 min | F 60 | 10 DF, 12 DF, 14 DF | Steine | Ziegel | 48,00 - 48,50 | 300,00 - 425,00 | 249,00 | 248,00 | A1 | Perlit | Z-17.1-1173 | 0,00 - 3,00 | 13,90 - 19,70 | 0,75 | 0,20 - 0,23 | 0,09 | 38, 44, 54 | 48, 54, 60 | Poroton ¦ Perlit | 16 | 5/10 | ≤ 0.57 | 3,1, 3,61 | 5,2 | https://cdn.ais-online.de/m2/93/62693/images/40/43605240px768x768.jpg
POROTON-S9-36,5-P 12-0,75 / 248X365X249 (60 ST/PAL) | 4042351338186 | 3755019 | 10, 12 | 60 min | F 60 | 10 DF, 12 DF, 14 DF | Steine | Ziegel | 48,00 - 48,50 | 300,00 - 425,00 | 249,00 | 248,00 | A1 | Perlit | Z-17.1-1173 | 0,00 - 3,00 | 13,90 - 19,70 | 0,75 | 0,20 - 0,23 | 0,09 | 38, 44, 54 | 48, 54, 60 | Poroton ¦ Perlit | 16 | 5/10 | ≤ 0.57 | 3,1, 3,61 | 5,2 | https://cdn.ais-online.de/m2/93/62693/images/40/43605240px768x768.jpg https://cdn.ais-online.de/m2/93/62693/images/39/43682339px460x460.jpg
POROTON-S9-42,5-P 12-0,75 / 248X425X249 (48 ST/PAL) | 4042351338193 | 3756019 | 10, 12 | 60 min | F 60 | 10 DF, 12 DF, 14 DF | Steine | Ziegel | 48,00 - 48,50 | 300,00 - 425,00 | 249,00 | 248,00 | A1 | Perlit | Z-17.1-1173 | 0,00 - 3,00 | 13,90 - 19,70 | 0,75 | 0,20 - 0,23 | 0,09 | 38, 44, 54 | 48, 54, 60 | Poroton ¦ Perlit | 16 | 5/10 | ≤ 0.57 | 3,1, 3,61 | 5,2 | https://cdn.ais-online.de/m2/93/62693/images/40/43605240px768x768.jpg https://cdn.ais-online.de/m2/93/62693/images/39/43682339px460x460.jpg
powered by Heinze