## wienerberger
wienerberger
Name | GTIN | HAN | Druckfestigkeitsklasse | Feuerbeständigkeit | Feuerwiderstandsklasse | Format | Produkt | Werkstoff | bewertetes Schalldämm-Maß Rw, R (dB) | Breite (mm) | Höhe (mm) | Länge (mm) | Brandverhalten | Dämmstoff | Zulassungs-/Prüfzeugnis-Nr | Geeignet für Erdbebenzone | Gewicht (kg) | Rohdichteklasse Mauerstein (kg/dm³) | U-Wert (W/(m²K)) | Wärmeleitfähigkeit (W/(m*K)) | Bedarf Ziegel (Stück/m³) | Paketinhalt Stück | System | Bedarf Ziegel (Stück/m²) | Wasserdampfdurchlässigkeit (µ) | Ausnutzungsfaktor im Brandfall αfi | Rechenwert der Eigenlast (kN/m²) | Charakteristischer Wert der Mauerwerksdruckfestigkeit fk (MN/m²) | Arbeitszeitrichtwert voll (h/m²) | Arbeitszeitrichtwert gegliedert (h/m²) | Bewertetes Schalldämm-Maß Rw, R (dB) | Bilder
Poroton-T7-MW (MiWo) Planziegel verfüllt |  |  | 6 | 90 min | F 90 | 12 DF, 14 DF, 16 DF | Steine | Ziegel | 47,00 - 48,30 | 365,00 - 490,00 | 249,00 | 248,00 | A1 | Mineralwolle | Z-17.1-1060 | 0,00 - 3,00 | 13,50 - 18,20 | 0,55 | 0,14 - 0,18 | 0,07 | 33, 38, 44 | 40, 60 | Poroton ¦ Mineralwolle | 16 | 5/10 | ≤ 0.70 | 3,19, 2,37, 2,76 | 1,7 | 0,63, 0,43, 0,49 | 0,73, 0,49, 0,56 | ≥ 47 (nicht geprüft - gesicherte Annahme) | https://cdn.ais-online.de/m2/93/62693/images/31/43605231px768x768.jpg https://cdn.ais-online.de/m2/93/62693/images/91/43682291px460x460.jpg
POROTON-T7-36,5-MW 6-0,55 / 248X365X249 (60 ST/PAL) | 4042351014004 | 3525319 | 6 | 90 min | F 90 | 12 DF, 14 DF, 16 DF | Steine | Ziegel | 47,00 - 48,30 | 365,00 - 490,00 | 249,00 | 248,00 | A1 | Mineralwolle | Z-17.1-1060 | 0,00 - 3,00 | 13,50 - 18,20 | 0,55 | 0,14 - 0,18 | 0,07 | 33, 38, 44 | 40, 60 | Poroton ¦ Mineralwolle | 16 | 5/10 | ≤ 0.70 | 3,19, 2,37, 2,76 | 1,7 | 0,63, 0,43, 0,49 | 0,73, 0,49, 0,56 | ≥ 47 (nicht geprüft - gesicherte Annahme) | https://cdn.ais-online.de/m2/93/62693/images/31/43605231px768x768.jpg https://cdn.ais-online.de/m2/93/62693/images/91/43682291px460x460.jpg
POROTON-T7-42,5-MW 6-0,55 / 248X425X249 (40 ST/PAL) | 4042351015780 | 3526376 | 6 | 90 min | F 90 | 12 DF, 14 DF, 16 DF | Steine | Ziegel | 47,00 - 48,30 | 365,00 - 490,00 | 249,00 | 248,00 | A1 | Mineralwolle | Z-17.1-1060 | 0,00 - 3,00 | 13,50 - 18,20 | 0,55 | 0,14 - 0,18 | 0,07 | 33, 38, 44 | 40, 60 | Poroton ¦ Mineralwolle | 16 | 5/10 | ≤ 0.70 | 3,19, 2,37, 2,76 | 1,7 | 0,63, 0,43, 0,49 | 0,73, 0,49, 0,56 | ≥ 47 (nicht geprüft - gesicherte Annahme) | https://cdn.ais-online.de/m2/93/62693/images/31/43605231px768x768.jpg https://cdn.ais-online.de/m2/93/62693/images/91/43682291px460x460.jpg
POROTON-T7-49,0-MW 6-0,55 / 248X490X249 (40 ST/PAL) | 4042351012857 | 3526381 | 6 | 90 min | F 90 | 12 DF, 14 DF, 16 DF | Steine | Ziegel | 47,00 - 48,30 | 365,00 - 490,00 | 249,00 | 248,00 | A1 | Mineralwolle | Z-17.1-1060 | 0,00 - 3,00 | 13,50 - 18,20 | 0,55 | 0,14 - 0,18 | 0,07 | 33, 38, 44 | 40, 60 | Poroton ¦ Mineralwolle | 16 | 5/10 | ≤ 0.70 | 3,19, 2,37, 2,76 | 1,7 | 0,63, 0,43, 0,49 | 0,73, 0,49, 0,56 | ≥ 47 (nicht geprüft - gesicherte Annahme) | https://cdn.ais-online.de/m2/93/62693/images/31/43605231px768x768.jpg https://cdn.ais-online.de/m2/93/62693/images/91/43682291px460x460.jpg
powered by Heinze