## wienerberger
wienerberger
Name | GTIN | HAN | Druckfestigkeitsklasse | Feuerbeständigkeit | Feuerwiderstandsklasse | Format | Produkt | Werkstoff | bewertetes Schalldämm-Maß Rw, R (dB) | Breite (mm) | Höhe (mm) | Länge (mm) | Brandverhalten | Dämmstoff | Zulassungs-/Prüfzeugnis-Nr | Geeignet für Erdbebenzone | Gewicht (kg) | Rohdichteklasse Mauerstein (kg/dm³) | U-Wert (W/(m²K)) | Wärmeleitfähigkeit (W/(m*K)) | Bedarf Ziegel (Stück/m³) | Paketinhalt Stück | System | Bedarf Ziegel (Stück/m²) | Wasserdampfdurchlässigkeit (µ) | Ausnutzungsfaktor im Brandfall αfi | Rechenwert der Eigenlast (kN/m²) | Charakteristischer Wert der Mauerwerksdruckfestigkeit fk (MN/m²) | Arbeitszeitrichtwert voll (h/m²) | Arbeitszeitrichtwert gegliedert (h/m²) | Bewertetes Schalldämm-Maß Rw, R (dB) | Bilder
Poroton-T7-P (Perlit) Planziegel verfüllt |  |  | 4, 6 | 60 min | F 60 | 12 DF, 14 DF, 16 DF | Steine | Ziegel | 42,90 - 43,20 | 365,00 - 490,00 | 249,00 | 248,00 | A1 | Perlit | Z-17.21-1207 | 0,00 - 3,00 | 12,40 - 16,70 | 0,55 | 0,14 - 0,18 | 0,07 | 33, 38, 44 | 48, 60 | Poroton ¦ Perlit | 16 | 5/10 | ≤ 0.54 | 2,36, 3,19, 2,76 | 1,9, 1,4 | 0,43, 0,63, 0,49 | 0,5, 0,73, 0,56 | ≥ 43 | https://cdn.ais-online.de/m2/93/62693/images/52/43605252px768x768.jpg https://cdn.ais-online.de/m2/93/62693/images/05/43682305px1400x1400.jpg
POROTON-T7-36,5-P 6-0,55 / 248X365X249 (60 ST/PAL) | 4042351014950 | 3695819 | 4, 6 | 60 min | F 60 | 12 DF, 14 DF, 16 DF | Steine | Ziegel | 42,90 - 43,20 | 365,00 - 490,00 | 249,00 | 248,00 | A1 | Perlit | Z-17.21-1207 | 0,00 - 3,00 | 12,40 - 16,70 | 0,55 | 0,14 - 0,18 | 0,07 | 33, 38, 44 | 48, 60 | Poroton ¦ Perlit | 16 | 5/10 | ≤ 0.54 | 2,36, 3,19, 2,76 | 1,9, 1,4 | 0,43, 0,63, 0,49 | 0,5, 0,73, 0,56 | ≥ 43 | https://cdn.ais-online.de/m2/93/62693/images/52/43605252px768x768.jpg https://cdn.ais-online.de/m2/93/62693/images/05/43682305px1400x1400.jpg
POROTON-T7-42,5-P 6-0,55 / 248X425X249 (48 ST/PAL) | 4042351014967 | 3696818 | 4, 6 | 60 min | F 60 | 12 DF, 14 DF, 16 DF | Steine | Ziegel | 42,90 - 43,20 | 365,00 - 490,00 | 249,00 | 248,00 | A1 | Perlit | Z-17.21-1207 | 0,00 - 3,00 | 12,40 - 16,70 | 0,55 | 0,14 - 0,18 | 0,07 | 33, 38, 44 | 48, 60 | Poroton ¦ Perlit | 16 | 5/10 | ≤ 0.54 | 2,36, 3,19, 2,76 | 1,9, 1,4 | 0,43, 0,63, 0,49 | 0,5, 0,73, 0,56 | ≥ 43 | https://cdn.ais-online.de/m2/93/62693/images/52/43605252px768x768.jpg https://cdn.ais-online.de/m2/93/62693/images/05/43682305px1400x1400.jpg
POROTON-T7-49,0-P 4-0,55 / 248X490X249 (48 ST/PAL) | 4042351014974 | 3696817 | 4, 6 | 60 min | F 60 | 12 DF, 14 DF, 16 DF | Steine | Ziegel | 42,90 - 43,20 | 365,00 - 490,00 | 249,00 | 248,00 | A1 | Perlit | Z-17.21-1207 | 0,00 - 3,00 | 12,40 - 16,70 | 0,55 | 0,14 - 0,18 | 0,07 | 33, 38, 44 | 48, 60 | Poroton ¦ Perlit | 16 | 5/10 | ≤ 0.54 | 2,36, 3,19, 2,76 | 1,9, 1,4 | 0,43, 0,63, 0,49 | 0,5, 0,73, 0,56 | ≥ 43 | https://cdn.ais-online.de/m2/93/62693/images/52/43605252px768x768.jpg https://cdn.ais-online.de/m2/93/62693/images/05/43682305px1400x1400.jpg
powered by Heinze