## wienerberger
wienerberger
Name | GTIN | HAN | Druckfestigkeitsklasse | Feuerbeständigkeit | Feuerwiderstandsklasse | Format | Produkt | Werkstoff | Breite (mm) | Höhe (mm) | Länge (mm) | Brandverhalten | Dämmstoff | Zulassungs-/Prüfzeugnis-Nr | Geeignet für Erdbebenzone | Gewicht (kg) | Rohdichteklasse Mauerstein (kg/dm³) | U-Wert (W/(m²K)) | Wärmeleitfähigkeit (W/(m*K)) | Ausnutzungsfaktor im Brandfall αfi | Bedarf Ziegel (Stück/m²) | Bedarf Ziegel (Stück/m³) | Charakteristischer Wert der Mauerwerksdruckfestigkeit fk (MN/m²) | Paketinhalt Stück | Rechenwert der Eigenlast (kN/m²) | System | Wasserdampfdurchlässigkeit (µ) | Bilder
POROTON T8-42,5-MW Dryfix 6-0,65 / 248X425X249 (40 ST/PAL) | 4042351014431 | N506076 | 6 | 90 min | F 90 | 14 DF | Blockziegel HLzB, Mauerziegel | Ziegel | 425,00 | 249,00 | 248,00 | A1 | Mineralwolle | Z-17.1-1092 | 0,00 - 1,00 | 17,10 | 0,65 | 0,18 | 0,08 | ≤ 0.55 | 16 | 38 | 1,5 | 40 | 3,19 | Poroton ¦ Mineralwolle ¦ Dryfix | 5/10 | https://cdn.ais-online.de/m2/93/62693/images/19/43605219px768x768.jpg https://cdn.ais-online.de/m2/93/62693/images/01/43682301px460x460.jpg
powered by Heinze