## wienerberger
wienerberger
Name | GTIN | HAN | Druckfestigkeitsklasse | Feuerbeständigkeit | Feuerwiderstandsklasse | Format | Produkt | Werkstoff | Breite (mm) | Höhe (mm) | Länge (mm) | Brandverhalten | Dämmstoff | Zulassungs-/Prüfzeugnis-Nr | Geeignet für Erdbebenzone | Gewicht (kg) | Rohdichteklasse Mauerstein (kg/dm³) | U-Wert (W/(m²K)) | Wärmeleitfähigkeit (W/(m*K)) | Bedarf Ziegel (Stück/m³) | Paketinhalt Stück | System | Bedarf Ziegel (Stück/m²) | Wasserdampfdurchlässigkeit (µ) | Rechenwert der Eigenlast (kN/m²) | Charakteristischer Wert der Mauerwerksdruckfestigkeit fk (MN/m²) | Ausnutzungsfaktor im Brandfall αfi | Bilder
Poroton-T8-MW (MiWo) Planziegel verfüllt Dryfix |  |  | 6 | 90 min | F 90 | 10 DF, 12 DF, 14 DF, 8 DF | Blockziegel HLzB, Mauerziegel | Ziegel | 240,00 - 425,00 | 249,00 | 248,00 | A1 | Mineralwolle | Z-17.1-1092 | 0,00 - 1,00 | 9,70 - 17,10 | 0,65 | 0,14 - 0,25 | 0,08 | 38, 44, 54, 67 | 40, 60, 80 | Poroton ¦ Mineralwolle ¦ Dryfix | 16 | 5/10 | 1,5, 2,25, 2,74, 3,19 | 0,45, 1,5 | ≤ 0.55 | https://cdn.ais-online.de/m2/93/62693/images/19/43605219px768x768.jpg https://cdn.ais-online.de/m2/93/62693/images/01/43682301px460x460.jpg
POROTON T8-24,0-MW Dryfix 6-0,65 / 248X240X249 (80 ST/PAL) | 4042351014318 | N503021 | 6 | 90 min | F 90 | 10 DF, 12 DF, 14 DF, 8 DF | Blockziegel HLzB, Mauerziegel | Ziegel | 240,00 - 425,00 | 249,00 | 248,00 | A1 | Mineralwolle | Z-17.1-1092 | 0,00 - 1,00 | 9,70 - 17,10 | 0,65 | 0,14 - 0,25 | 0,08 | 38, 44, 54, 67 | 40, 60, 80 | Poroton ¦ Mineralwolle ¦ Dryfix | 16 | 5/10 | 1,5, 2,25, 2,74, 3,19 | 0,45, 1,5 | ≤ 0.55 | https://cdn.ais-online.de/m2/93/62693/images/19/43605219px768x768.jpg https://cdn.ais-online.de/m2/93/62693/images/01/43682301px460x460.jpg
POROTON T8-30,0-MW Dryfix 6-0,65 / 248X300X249 (60 ST/PAL) | 4042351014400 | N504019 | 6 | 90 min | F 90 | 10 DF, 12 DF, 14 DF, 8 DF | Blockziegel HLzB, Mauerziegel | Ziegel | 240,00 - 425,00 | 249,00 | 248,00 | A1 | Mineralwolle | Z-17.1-1092 | 0,00 - 1,00 | 9,70 - 17,10 | 0,65 | 0,14 - 0,25 | 0,08 | 38, 44, 54, 67 | 40, 60, 80 | Poroton ¦ Mineralwolle ¦ Dryfix | 16 | 5/10 | 1,5, 2,25, 2,74, 3,19 | 0,45, 1,5 | ≤ 0.55 | https://cdn.ais-online.de/m2/93/62693/images/19/43605219px768x768.jpg https://cdn.ais-online.de/m2/93/62693/images/01/43682301px460x460.jpg
POROTON T8-36,5-MW Dryfix 6-0,65 / 248X365X249 (60 ST/PAL) | 4042351232842 | N505019 | 6 | 90 min | F 90 | 10 DF, 12 DF, 14 DF, 8 DF | Blockziegel HLzB, Mauerziegel | Ziegel | 240,00 - 425,00 | 249,00 | 248,00 | A1 | Mineralwolle | Z-17.1-1092 | 0,00 - 1,00 | 9,70 - 17,10 | 0,65 | 0,14 - 0,25 | 0,08 | 38, 44, 54, 67 | 40, 60, 80 | Poroton ¦ Mineralwolle ¦ Dryfix | 16 | 5/10 | 1,5, 2,25, 2,74, 3,19 | 0,45, 1,5 | ≤ 0.55 | https://cdn.ais-online.de/m2/93/62693/images/19/43605219px768x768.jpg https://cdn.ais-online.de/m2/93/62693/images/01/43682301px460x460.jpg
POROTON T8-42,5-MW Dryfix 6-0,65 / 248X425X249 (40 ST/PAL) | 4042351014431 | N506076 | 6 | 90 min | F 90 | 10 DF, 12 DF, 14 DF, 8 DF | Blockziegel HLzB, Mauerziegel | Ziegel | 240,00 - 425,00 | 249,00 | 248,00 | A1 | Mineralwolle | Z-17.1-1092 | 0,00 - 1,00 | 9,70 - 17,10 | 0,65 | 0,14 - 0,25 | 0,08 | 38, 44, 54, 67 | 40, 60, 80 | Poroton ¦ Mineralwolle ¦ Dryfix | 16 | 5/10 | 1,5, 2,25, 2,74, 3,19 | 0,45, 1,5 | ≤ 0.55 | https://cdn.ais-online.de/m2/93/62693/images/19/43605219px768x768.jpg https://cdn.ais-online.de/m2/93/62693/images/01/43682301px460x460.jpg
powered by Heinze