## wienerberger
wienerberger
Name | GTIN | HAN | Druckfestigkeitsklasse | Feuerbeständigkeit | Feuerwiderstandsklasse | Format | Produkt | Werkstoff | bewertetes Schalldämm-Maß Rw, R (dB) | Breite (mm) | Höhe (mm) | Länge (mm) | Brandverhalten | Dämmstoff | Zulassungs-/Prüfzeugnis-Nr | Geeignet für Erdbebenzone | Gewicht (kg) | Rohdichteklasse Mauerstein (kg/dm³) | U-Wert (W/(m²K)) | Wärmeleitfähigkeit (W/(m*K)) | Bedarf Ziegel (Stück/m³) | Paketinhalt Stück | System | Bedarf Ziegel (Stück/m²) | Wasserdampfdurchlässigkeit (µ) | Ausnutzungsfaktor im Brandfall αfi | Rechenwert der Eigenlast (kN/m²) | Charakteristischer Wert der Mauerwerksdruckfestigkeit fk (MN/m²) | Arbeitszeitrichtwert voll (h/m²) | Arbeitszeitrichtwert gegliedert (h/m²) | Bilder
Poroton-T8-MW (MiWo) Planziegel verfüllt |  |  | 6 | 90 min | F 90 | 10 DF, 12 DF, 14 DF, 8 DF | Steine | Ziegel | 46,30 | 240,00 - 425,00 | 249,00 | 248,00 | A1 | Mineralwolle | Z-17.1-1041 | 0,00 - 3,00 | 9,70 - 17,10 | 0,65 | 0,18 - 0,25 | 0,08 | 38, 44, 54, 67 | 40, 60, 80 | Poroton ¦ Mineralwolle | 16 | 5/10 | ≤ 0.70 | 1,8, 2,74, 3,19, 2,25 | 2,1 | 0,44, 0,49 | 0,51, 0,56 | https://cdn.ais-online.de/m2/93/62693/images/19/43605219px768x768.jpg https://cdn.ais-online.de/m2/93/62693/images/01/43682301px460x460.jpg
POROTON-T8-24,0-MW 6-0,65 / 248X240X249 (80 ST/PAL) | 4042351015773 | 3503021 | 6 | 90 min | F 90 | 10 DF, 12 DF, 14 DF, 8 DF | Steine | Ziegel | 46,30 | 240,00 - 425,00 | 249,00 | 248,00 | A1 | Mineralwolle | Z-17.1-1041 | 0,00 - 3,00 | 9,70 - 17,10 | 0,65 | 0,18 - 0,25 | 0,08 | 38, 44, 54, 67 | 40, 60, 80 | Poroton ¦ Mineralwolle | 16 | 5/10 | ≤ 0.70 | 1,8, 2,74, 3,19, 2,25 | 2,1 | 0,44, 0,49 | 0,51, 0,56 | https://cdn.ais-online.de/m2/93/62693/images/19/43605219px768x768.jpg https://cdn.ais-online.de/m2/93/62693/images/01/43682301px460x460.jpg
POROTON-T8-30,0-MW 6-0,65 / 248X300X249 (60 ST/PAL) | 4042351232101 | 3504019 | 6 | 90 min | F 90 | 10 DF, 12 DF, 14 DF, 8 DF | Steine | Ziegel | 46,30 | 240,00 - 425,00 | 249,00 | 248,00 | A1 | Mineralwolle | Z-17.1-1041 | 0,00 - 3,00 | 9,70 - 17,10 | 0,65 | 0,18 - 0,25 | 0,08 | 38, 44, 54, 67 | 40, 60, 80 | Poroton ¦ Mineralwolle | 16 | 5/10 | ≤ 0.70 | 1,8, 2,74, 3,19, 2,25 | 2,1 | 0,44, 0,49 | 0,51, 0,56 | https://cdn.ais-online.de/m2/93/62693/images/19/43605219px768x768.jpg https://cdn.ais-online.de/m2/93/62693/images/01/43682301px460x460.jpg
POROTON-T8-36,5-MW 6-0,65 / 248X365X249 (60 ST/PAL) | 4042351232095 | 3505019 | 6 | 90 min | F 90 | 10 DF, 12 DF, 14 DF, 8 DF | Steine | Ziegel | 46,30 | 240,00 - 425,00 | 249,00 | 248,00 | A1 | Mineralwolle | Z-17.1-1041 | 0,00 - 3,00 | 9,70 - 17,10 | 0,65 | 0,18 - 0,25 | 0,08 | 38, 44, 54, 67 | 40, 60, 80 | Poroton ¦ Mineralwolle | 16 | 5/10 | ≤ 0.70 | 1,8, 2,74, 3,19, 2,25 | 2,1 | 0,44, 0,49 | 0,51, 0,56 | https://cdn.ais-online.de/m2/93/62693/images/19/43605219px768x768.jpg https://cdn.ais-online.de/m2/93/62693/images/01/43682301px460x460.jpg
POROTON-T8-42,5-MW 6-0,65 / 248X425X249 (40 ST/PAL) | 4042351012031 | 3506076 | 6 | 90 min | F 90 | 10 DF, 12 DF, 14 DF, 8 DF | Steine | Ziegel | 46,30 | 240,00 - 425,00 | 249,00 | 248,00 | A1 | Mineralwolle | Z-17.1-1041 | 0,00 - 3,00 | 9,70 - 17,10 | 0,65 | 0,18 - 0,25 | 0,08 | 38, 44, 54, 67 | 40, 60, 80 | Poroton ¦ Mineralwolle | 16 | 5/10 | ≤ 0.70 | 1,8, 2,74, 3,19, 2,25 | 2,1 | 0,44, 0,49 | 0,51, 0,56 | https://cdn.ais-online.de/m2/93/62693/images/19/43605219px768x768.jpg https://cdn.ais-online.de/m2/93/62693/images/01/43682301px460x460.jpg
powered by Heinze