## wienerberger
wienerberger
Name | GTIN | HAN | Druckfestigkeitsklasse | Feuerbeständigkeit | Feuerwiderstandsklasse | Format | Produkt | Werkstoff | bewertetes Schalldämm-Maß Rw, R (dB) | Breite (mm) | Höhe (mm) | Länge (mm) | Brandverhalten | Dämmstoff | Zulassungs-/Prüfzeugnis-Nr | Geeignet für Erdbebenzone | Gewicht (kg) | Rohdichteklasse Mauerstein (kg/dm³) | U-Wert (W/(m²K)) | Wärmeleitfähigkeit (W/(m*K)) | Bedarf Ziegel (Stück/m³) | Paketinhalt Stück | System | Bedarf Ziegel (Stück/m²) | Wasserdampfdurchlässigkeit (µ) | Ausnutzungsfaktor im Brandfall αfi | Rechenwert der Eigenlast (kN/m²) | Charakteristischer Wert der Mauerwerksdruckfestigkeit fk (MN/m²) | Arbeitszeitrichtwert voll (h/m²) | Arbeitszeitrichtwert gegliedert (h/m²) | Bilder
Poroton-T8-P (Perlit) Planziegel verfüllt |  |  | 8 | 90 min | F 90 | 10 DF, 12 DF, 14 DF | Steine | Ziegel | 46,40 | 300,00 - 425,00 | 249,00 | 248,00 | A1 | Perlit | Z-17.21-1222 | 0,00 - 3,00 | 10,70 - 15,80 | 0,60 | 0,18 - 0,25 | 0,08 | 38, 44, 54 | 48, 60 | Poroton ¦ Perlit | 16 | 5/10 | ≤ 0.60, ≤ 0.57 | 2,56, 2,1, 2,98 | 2,4 | 0,43, 0,38, 0,49 | 0,5, 0,44, 0,56 | https://cdn.ais-online.de/m2/93/62693/images/64/43605264px768x768.jpg https://cdn.ais-online.de/m2/93/62693/images/07/43682507px460x460.jpg
POROTON-T8-30,0-P 8-0,60 / 248X300X249 (60 ST/PAL) | 4042351010693 | 3704319 | 8 | 90 min | F 90 | 10 DF, 12 DF, 14 DF | Steine | Ziegel | 46,40 | 300,00 - 425,00 | 249,00 | 248,00 | A1 | Perlit | Z-17.21-1222 | 0,00 - 3,00 | 10,70 - 15,80 | 0,60 | 0,18 - 0,25 | 0,08 | 38, 44, 54 | 48, 60 | Poroton ¦ Perlit | 16 | 5/10 | ≤ 0.60, ≤ 0.57 | 2,56, 2,1, 2,98 | 2,4 | 0,43, 0,38, 0,49 | 0,5, 0,44, 0,56 | https://cdn.ais-online.de/m2/93/62693/images/64/43605264px768x768.jpg https://cdn.ais-online.de/m2/93/62693/images/07/43682507px460x460.jpg
POROTON-T8-36,5-P 8-0,60 / 248X365X249 (60 ST/PAL) | 4042351010709 | 3705319 | 8 | 90 min | F 90 | 10 DF, 12 DF, 14 DF | Steine | Ziegel | 46,40 | 300,00 - 425,00 | 249,00 | 248,00 | A1 | Perlit | Z-17.21-1222 | 0,00 - 3,00 | 10,70 - 15,80 | 0,60 | 0,18 - 0,25 | 0,08 | 38, 44, 54 | 48, 60 | Poroton ¦ Perlit | 16 | 5/10 | ≤ 0.60, ≤ 0.57 | 2,56, 2,1, 2,98 | 2,4 | 0,43, 0,38, 0,49 | 0,5, 0,44, 0,56 | https://cdn.ais-online.de/m2/93/62693/images/64/43605264px768x768.jpg https://cdn.ais-online.de/m2/93/62693/images/07/43682507px460x460.jpg
POROTON-T8-42,5-P 8-0,60 / 248X425X249 (48 ST/PAL) | 4042351010723 | 3706376 | 8 | 90 min | F 90 | 10 DF, 12 DF, 14 DF | Steine | Ziegel | 46,40 | 300,00 - 425,00 | 249,00 | 248,00 | A1 | Perlit | Z-17.21-1222 | 0,00 - 3,00 | 10,70 - 15,80 | 0,60 | 0,18 - 0,25 | 0,08 | 38, 44, 54 | 48, 60 | Poroton ¦ Perlit | 16 | 5/10 | ≤ 0.60, ≤ 0.57 | 2,56, 2,1, 2,98 | 2,4 | 0,43, 0,38, 0,49 | 0,5, 0,44, 0,56 | https://cdn.ais-online.de/m2/93/62693/images/64/43605264px768x768.jpg https://cdn.ais-online.de/m2/93/62693/images/07/43682507px460x460.jpg
powered by Heinze