## wienerberger
wienerberger
Name | GTIN | HAN | Druckfestigkeitsklasse | Farbton | Format | Produkt | Werkstoff | Breite (mm) | Höhe (mm) | Länge (mm) | Gewicht (kg) | Rohdichteklasse Mauerstein (kg/dm³) | Bilder
Terca Akito Strangpress geschnittene Riemchen |  |  | 28 | braun, rot | 2 DF, DF, NF | Eckriemchen, Winkelriemchen, Riemchen | Klinker | 15,00 - 22,00 | 52,00 - 113,00 | 240,00 | 0,53 - 1,29 | 1,60 | https://cdn.ais-online.de/m2/93/62693/images/20/43606420px768x768.jpg
Riemchen 2DF Akito (KK1) geschnitten aus KHLzB nach Hochbaunorm | 4042351199763 | 34474830 | 28 | braun, rot | 2 DF, DF, NF | Eckriemchen, Winkelriemchen, Riemchen | Klinker | 15,00 - 22,00 | 52,00 - 113,00 | 240,00 | 0,53 - 1,29 | 1,60 | https://cdn.ais-online.de/m2/93/62693/images/20/43606420px768x768.jpg
Riemchen DF KK1 (Akito) geschnitten aus KMz nach Hochbaunorm | 4042351199787 | 34474800 | 28 | braun, rot | 2 DF, DF, NF | Eckriemchen, Winkelriemchen, Riemchen | Klinker | 15,00 - 22,00 | 52,00 - 113,00 | 240,00 | 0,53 - 1,29 | 1,60 | https://cdn.ais-online.de/m2/93/62693/images/20/43606420px768x768.jpg
Riemchen NF KK1 (Akito) Rot-Nuancen glatt geschnitten aus KHLzB nach Hochbaunorm | 4042351032787 | 34472520 | 28 | braun, rot | 2 DF, DF, NF | Eckriemchen, Winkelriemchen, Riemchen | Klinker | 15,00 - 22,00 | 52,00 - 113,00 | 240,00 | 0,53 - 1,29 | 1,60 | https://cdn.ais-online.de/m2/93/62693/images/20/43606420px768x768.jpg
Winkelriemchen 2DF Akito (KK1) geschnitten aus KHLzB nach Hochbaunorm | 4042351199756 | 34474840 | 28 | braun, rot | 2 DF, DF, NF | Eckriemchen, Winkelriemchen, Riemchen | Klinker | 15,00 - 22,00 | 52,00 - 113,00 | 240,00 | 0,53 - 1,29 | 1,60 | https://cdn.ais-online.de/m2/93/62693/images/20/43606420px768x768.jpg
Winkelriemchen DF Akito (KK1) geschnitten aus KMz nach Hochbaunorm | 4042351199770 | 34474810 | 28 | braun, rot | 2 DF, DF, NF | Eckriemchen, Winkelriemchen, Riemchen | Klinker | 15,00 - 22,00 | 52,00 - 113,00 | 240,00 | 0,53 - 1,29 | 1,60 | https://cdn.ais-online.de/m2/93/62693/images/20/43606420px768x768.jpg
Winkelriemch NF Akito (KK1) Rot-Nu. glatt geschnitten aus KHLzB nach Hochbaunorm | 4042351032763 | 34472550 | 28 | braun, rot | 2 DF, DF, NF | Eckriemchen, Winkelriemchen, Riemchen | Klinker | 15,00 - 22,00 | 52,00 - 113,00 | 240,00 | 0,53 - 1,29 | 1,60 | https://cdn.ais-online.de/m2/93/62693/images/20/43606420px768x768.jpg
powered by Heinze