## wienerberger
wienerberger
Name | GTIN | HAN | Druckfestigkeitsklasse | Farbton | Format | Oberfläche | Produkt | Breite (mm) | Höhe (mm) | Länge (mm) | Gewicht (kg) | Rohdichteklasse Mauerstein (kg/dm³) | Bilder
Terca Bawiti Handform Vormauerziegel Eco-brick® | 5415059047824 | 12453930 | 20 | braun, grau | WDF | handform | Handform-Verblender, Vormauer-Vollziegel VMz | 65,00 | 65,00 | 215,00 | 1,57 | 1,80 | https://cdn.ais-online.de/m2/93/62693/images/20/43605520px768x768.jpg
powered by Heinze