## wienerberger
wienerberger
Name | GTIN | HAN | Druckfestigkeitsklasse | Farbton | Format | Oberfläche | Produkt | Breite (mm) | Höhe (mm) | Länge (mm) | Rohdichteklasse Mauerstein (kg/dm³) | Bilder
Terca Bronsgroen Handform Vormauerziegel | 8715098210874 | 133850 | 20 | gelb, grau, weiß | WDF | handform | Vormauer-Vollziegel VMz | 102,50 | 65,00 | 215,00 | 1,80 | https://cdn.ais-online.de/m2/93/62693/images/04/44438904px768x768.jpg
powered by Heinze