## wienerberger
wienerberger
Name | GTIN | HAN | Druckfestigkeitsklasse | Farbton | Format | Oberfläche | Produkt | Werkstoff | Breite (mm) | Höhe (mm) | Länge (mm) | Brandverhalten | Zulassungs-/Prüfzeugnis-Nr | Druckfestigkeit (N/mm²) | Gewicht (kg) | Rohdichte (kg/m³) | Rohdichteklasse Mauerstein (kg/dm³) | Bilder
Terca Caven Wasserstrich Vormauerziegel Eco-brick® |  |  | 12 | gelb, weiß | DF, NF | wasserstrich | Vormauer-Vollziegel VMz | Ziegel | 115,00 | 52,00 - 71,00 | 240,00 | A1 | DIN 20000-401, DIN EN 771-1 | 15,00 | 2,80 - 3,80 | 1.850,00 - 1.900,00 | 2,00 | https://cdn.ais-online.de/m2/93/62693/images/37/43606537px768x768.jpg
KIR 78/18 VMz 12-2,0-DF voll Caven Beige-Creme Wasserstrich (504 St/Pal) | 4042351257210 | 34486920 | 12 | gelb, weiß | DF, NF | wasserstrich | Vormauer-Vollziegel VMz | Ziegel | 115,00 | 52,00 - 71,00 | 240,00 | A1 | DIN 20000-401, DIN EN 771-1 | 15,00 | 2,80 - 3,80 | 1.850,00 - 1.900,00 | 2,00 | https://cdn.ais-online.de/m2/93/62693/images/37/43606537px768x768.jpg
KIR 78/19 VMz 12-2,0-NF voll Caven Beige-Creme Wasserstrich (364 St/Pal) | 4042351213186 | 34486850 | 12 | gelb, weiß | DF, NF | wasserstrich | Vormauer-Vollziegel VMz | Ziegel | 115,00 | 52,00 - 71,00 | 240,00 | A1 | DIN 20000-401, DIN EN 771-1 | 15,00 | 2,80 - 3,80 | 1.850,00 - 1.900,00 | 2,00 | https://cdn.ais-online.de/m2/93/62693/images/37/43606537px768x768.jpg
KIR 78/66 240x65x71 NF voll Caven EcoBrick Beige-Creme geschlämmt Wasserst (624 St/P) | 4042351391020 | 34488440 | 12 | gelb, weiß | DF, NF | wasserstrich | Vormauer-Vollziegel VMz | Ziegel | 115,00 | 52,00 - 71,00 | 240,00 | A1 | DIN 20000-401, DIN EN 771-1 | 15,00 | 2,80 - 3,80 | 1.850,00 - 1.900,00 | 2,00
powered by Heinze