## wienerberger
wienerberger
Name | GTIN | HAN | Druckfestigkeitsklasse | Farbton | Format | Oberfläche | Produkt | Breite (mm) | Höhe (mm) | Länge (mm) | Rohdichteklasse Mauerstein (kg/dm³) | Bilder
Terca Rodi Strangpress Vormauerziegel |  |  | 28 | rot | NF, RF | glatt | Vollklinker KMz | 115,00 - 120,00 | 65,00 - 71,00 | 240,00 - 250,00 | 2,00 - 2,20 | https://cdn.ais-online.de/m2/93/62693/images/51/43606351px768x768.jpg
BWK 133/11 KMz 28-2,0-RF 7-Schlitz Rodi (Lüneburg) Rot-Braun glatt ohne Fase (275 St/Pal) | 4042351040690 | 34374110 | 28 | rot | NF, RF | glatt | Vollklinker KMz | 115,00 - 120,00 | 65,00 - 71,00 | 240,00 - 250,00 | 2,00 - 2,20 | https://cdn.ais-online.de/m2/93/62693/images/51/43606351px768x768.jpg
BWK 133/17 KMz 28-2,2-RF voll Rodi (Lüneburg) Rot-Braun glatt ohne Fase (275 St/Pal) | 4042351040652 | 34374210 | 28 | rot | NF, RF | glatt | Vollklinker KMz | 115,00 - 120,00 | 65,00 - 71,00 | 240,00 - 250,00 | 2,00 - 2,20 | https://cdn.ais-online.de/m2/93/62693/images/51/43606351px768x768.jpg
BWK 133/19 KMz 28-2,2-NF voll Rodi (Lüneburg) Rot-Braun glatt mit Fase (250 St/Pal) | 4042351040669 | 34374200 | 28 | rot | NF, RF | glatt | Vollklinker KMz | 115,00 - 120,00 | 65,00 - 71,00 | 240,00 - 250,00 | 2,00 - 2,20 | https://cdn.ais-online.de/m2/93/62693/images/51/43606351px768x768.jpg
BWK 133/5 KMz 28-2,0-NF 7-Schlitz Rodi (Lüneburg) Rot-Braun glatt mit Fase (250 St/Pal) | 4042351040713 | 34374100 | 28 | rot | NF, RF | glatt | Vollklinker KMz | 115,00 - 120,00 | 65,00 - 71,00 | 240,00 - 250,00 | 2,00 - 2,20 | https://cdn.ais-online.de/m2/93/62693/images/51/43606351px768x768.jpg
powered by Heinze