## wineo Windmöller
wineo / Windmöller
Name | GTIN | HAN | Benutzungsintensität | Bewertungsgruppe Rutschgefahr | Dekor | Farbton | Feucht- / Nassraum | Oberfläche | Werkstoff | Aufladungsspannung im Begehversuch | Befestigung | Brandverhalten | Chemische Beständigkeit | Farbechtheit | Gesamtdicke Belag (mm) | Gewicht (kg/m²) | Resteindruck (mm) | Wärmedurchlasswiderstand (m²*K/W) | Trittschallminderung (dB) | Bilder
Windmöller wineo 1500 fusion Bodenbelag |  |  | Klasse 23, Klasse 34, Klasse 43 | R 9 | Beton, Stein | grau | geeignet für Feuchtraum | Dekor, strukturiert | Polyurethan (PUR) | max. 2 kV (antistatisch) | kleben | Cfl-s1 | chemikalienbeständig gem. Herstellerangabe, fleckbeständig | lichtecht | 2,50 | 3,60 | 0,10 | 0,01 | 4 | https://cdn.ais-online.de/m2/88/8872488/images/56/43196656px1200x1500.jpg https://cdn.ais-online.de/m2/88/8872488/images/86/43196586px2000x1414.jpg https://cdn.ais-online.de/m2/88/8872488/images/90/43196590px2000x1414.jpg https://cdn.ais-online.de/m2/88/8872488/images/88/43196588px2000x1414.jpg https://cdn.ais-online.de/m2/88/8872488/images/85/43196585px2000x2000.jpg https://cdn.ais-online.de/m2/88/8872488/images/50/43196650px2000x1414.jpg https://cdn.ais-online.de/m2/88/8872488/images/26/43196826px2000x2000.jpg https://cdn.ais-online.de/m2/88/8872488/images/45/43196645px2000x1414.jpg https://cdn.ais-online.de/m2/88/8872488/images/25/43196825px2000x2000.jpg https://cdn.ais-online.de/m2/88/8872488/images/54/43196654px2000x1414.jpg https://cdn.ais-online.de/m2/88/8872488/images/10/43196810px2000x2000.jpg https://cdn.ais-online.de/m2/88/8872488/images/48/43196648px2000x1414.jpg https://cdn.ais-online.de/m2/88/8872488/images/09/43196809px2000x2000.jpg https://cdn.ais-online.de/m2/88/8872488/images/53/43196653px2000x1414.jpg https://cdn.ais-online.de/m2/88/8872488/images/02/43196802px2000x2000.jpg https://cdn.ais-online.de/m2/88/8872488/images/47/43196647px2000x1414.jpg https://cdn.ais-online.de/m2/88/8872488/images/01/43196801px2000x2000.jpg https://cdn.ais-online.de/m2/88/8872488/images/46/43196646px2000x1414.jpg https://cdn.ais-online.de/m2/88/8872488/images/92/43196792px2000x2000.jpg https://cdn.ais-online.de/m2/88/8872488/images/43/43196643px2000x1414.jpg https://cdn.ais-online.de/m2/88/8872488/images/35/43196735px2000x2000.jpg https://cdn.ais-online.de/m2/88/8872488/images/52/43196652px2000x1414.jpg https://cdn.ais-online.de/m2/88/8872488/images/14/43196714px2000x2000.jpg https://cdn.ais-online.de/m2/88/8872488/images/51/43196651px2000x1414.jpg https://cdn.ais-online.de/m2/88/8872488/images/13/43196713px2000x2000.jpg https://cdn.ais-online.de/m2/88/8872488/images/44/43196644px2000x1414.jpg https://cdn.ais-online.de/m2/88/8872488/images/12/43196712px2000x2000.jpg https://cdn.ais-online.de/m2/88/8872488/images/49/43196649px2000x1414.jpg https://cdn.ais-online.de/m2/88/8872488/images/57/43196657px2000x2000.jpg https://cdn.ais-online.de/m2/88/8872488/images/89/43196589px2000x2000.jpg https://cdn.ais-online.de/m2/88/8872488/images/87/43196587px2000x2000.jpg https://cdn.ais-online.de/m2/88/8872488/images/55/43196655px2000x1414.jpg https://cdn.ais-online.de/m2/88/8872488/images/31/43196831px2000x2000.jpg
Bright.Four ¦ wineo 1500 fusion | 4017268383802 | PLR118C | Klasse 23, Klasse 34, Klasse 43 | R 9 | Beton, Stein | grau | geeignet für Feuchtraum | Dekor, strukturiert | Polyurethan (PUR) | max. 2 kV (antistatisch) | kleben | Cfl-s1 | chemikalienbeständig gem. Herstellerangabe, fleckbeständig | lichtecht | 2,50 | 3,60 | 0,10 | 0,01 | 4 | https://cdn.ais-online.de/m2/88/8872488/images/43/43196643px2000x1414.jpg https://cdn.ais-online.de/m2/88/8872488/images/35/43196735px2000x2000.jpg
Bright.One ¦ wineo 1500 fusion | 4017268383772 | PLR115C | Klasse 23, Klasse 34, Klasse 43 | R 9 | Beton, Stein | grau | geeignet für Feuchtraum | Dekor, strukturiert | Polyurethan (PUR) | max. 2 kV (antistatisch) | kleben | Cfl-s1 | chemikalienbeständig gem. Herstellerangabe, fleckbeständig | lichtecht | 2,50 | 3,60 | 0,10 | 0,01 | 4 | https://cdn.ais-online.de/m2/88/8872488/images/44/43196644px2000x1414.jpg https://cdn.ais-online.de/m2/88/8872488/images/12/43196712px2000x2000.jpg
Bright.Three ¦ wineo 1500 fusion | 4017268383796 | PLR117C | Klasse 23, Klasse 34, Klasse 43 | R 9 | Beton, Stein | grau | geeignet für Feuchtraum | Dekor, strukturiert | Polyurethan (PUR) | max. 2 kV (antistatisch) | kleben | Cfl-s1 | chemikalienbeständig gem. Herstellerangabe, fleckbeständig | lichtecht | 2,50 | 3,60 | 0,10 | 0,01 | 4 | https://cdn.ais-online.de/m2/88/8872488/images/45/43196645px2000x1414.jpg https://cdn.ais-online.de/m2/88/8872488/images/25/43196825px2000x2000.jpg
Bright.Two ¦ wineo 1500 fusion | 4017268383789 | PLR116C | Klasse 23, Klasse 34, Klasse 43 | R 9 | Beton, Stein | grau | geeignet für Feuchtraum | Dekor, strukturiert | Polyurethan (PUR) | max. 2 kV (antistatisch) | kleben | Cfl-s1 | chemikalienbeständig gem. Herstellerangabe, fleckbeständig | lichtecht | 2,50 | 3,60 | 0,10 | 0,01 | 4 | https://cdn.ais-online.de/m2/88/8872488/images/46/43196646px2000x1414.jpg https://cdn.ais-online.de/m2/88/8872488/images/92/43196792px2000x2000.jpg
Cool.Four ¦ wineo 1500 fusion | 4017268383727 | PLR110C | Klasse 23, Klasse 34, Klasse 43 | R 9 | Beton, Stein | grau | geeignet für Feuchtraum | Dekor, strukturiert | Polyurethan (PUR) | max. 2 kV (antistatisch) | kleben | Cfl-s1 | chemikalienbeständig gem. Herstellerangabe, fleckbeständig | lichtecht | 2,50 | 3,60 | 0,10 | 0,01 | 4 | https://cdn.ais-online.de/m2/88/8872488/images/47/43196647px2000x1414.jpg https://cdn.ais-online.de/m2/88/8872488/images/01/43196801px2000x2000.jpg
Cool.One ¦ wineo 1500 fusion | 4017268383697 | PLR107C | Klasse 23, Klasse 34, Klasse 43 | R 9 | Beton, Stein | grau | geeignet für Feuchtraum | Dekor, strukturiert | Polyurethan (PUR) | max. 2 kV (antistatisch) | kleben | Cfl-s1 | chemikalienbeständig gem. Herstellerangabe, fleckbeständig | lichtecht | 2,50 | 3,60 | 0,10 | 0,01 | 4 | https://cdn.ais-online.de/m2/88/8872488/images/48/43196648px2000x1414.jpg https://cdn.ais-online.de/m2/88/8872488/images/09/43196809px2000x2000.jpg
Cool.Three ¦ wineo 1500 fusion | 4017268383710 | PLR109C | Klasse 23, Klasse 34, Klasse 43 | R 9 | Beton, Stein | grau | geeignet für Feuchtraum | Dekor, strukturiert | Polyurethan (PUR) | max. 2 kV (antistatisch) | kleben | Cfl-s1 | chemikalienbeständig gem. Herstellerangabe, fleckbeständig | lichtecht | 2,50 | 3,60 | 0,10 | 0,01 | 4 | https://cdn.ais-online.de/m2/88/8872488/images/86/43196586px2000x1414.jpg https://cdn.ais-online.de/m2/88/8872488/images/85/43196585px2000x2000.jpg
Cool.Two ¦ wineo 1500 fusion | 4017268383703 | PLR108C | Klasse 23, Klasse 34, Klasse 43 | R 9 | Beton, Stein | grau | geeignet für Feuchtraum | Dekor, strukturiert | Polyurethan (PUR) | max. 2 kV (antistatisch) | kleben | Cfl-s1 | chemikalienbeständig gem. Herstellerangabe, fleckbeständig | lichtecht | 2,50 | 3,60 | 0,10 | 0,01 | 4 | https://cdn.ais-online.de/m2/88/8872488/images/49/43196649px2000x1414.jpg https://cdn.ais-online.de/m2/88/8872488/images/57/43196657px2000x2000.jpg
Pure.Four ¦ wineo 1500 fusion | 4017268383765 | PLR114C | Klasse 23, Klasse 34, Klasse 43 | R 9 | Beton, Stein | grau | geeignet für Feuchtraum | Dekor, strukturiert | Polyurethan (PUR) | max. 2 kV (antistatisch) | kleben | Cfl-s1 | chemikalienbeständig gem. Herstellerangabe, fleckbeständig | lichtecht | 2,50 | 3,60 | 0,10 | 0,01 | 4 | https://cdn.ais-online.de/m2/88/8872488/images/50/43196650px2000x1414.jpg https://cdn.ais-online.de/m2/88/8872488/images/26/43196826px2000x2000.jpg
Pure.One ¦ wineo 1500 fusion | 4017268383734 | PLR111C | Klasse 23, Klasse 34, Klasse 43 | R 9 | Beton, Stein | grau | geeignet für Feuchtraum | Dekor, strukturiert | Polyurethan (PUR) | max. 2 kV (antistatisch) | kleben | Cfl-s1 | chemikalienbeständig gem. Herstellerangabe, fleckbeständig | lichtecht | 2,50 | 3,60 | 0,10 | 0,01 | 4 | https://cdn.ais-online.de/m2/88/8872488/images/51/43196651px2000x1414.jpg https://cdn.ais-online.de/m2/88/8872488/images/13/43196713px2000x2000.jpg
Pure.Three ¦ wineo 1500 fusion | 4017268383758 | PLR113C | Klasse 23, Klasse 34, Klasse 43 | R 9 | Beton, Stein | grau | geeignet für Feuchtraum | Dekor, strukturiert | Polyurethan (PUR) | max. 2 kV (antistatisch) | kleben | Cfl-s1 | chemikalienbeständig gem. Herstellerangabe, fleckbeständig | lichtecht | 2,50 | 3,60 | 0,10 | 0,01 | 4 | https://cdn.ais-online.de/m2/88/8872488/images/88/43196588px2000x1414.jpg https://cdn.ais-online.de/m2/88/8872488/images/87/43196587px2000x2000.jpg
Pure.Two ¦ wineo 1500 fusion | 4017268383741 | PLR112C | Klasse 23, Klasse 34, Klasse 43 | R 9 | Beton, Stein | grau | geeignet für Feuchtraum | Dekor, strukturiert | Polyurethan (PUR) | max. 2 kV (antistatisch) | kleben | Cfl-s1 | chemikalienbeständig gem. Herstellerangabe, fleckbeständig | lichtecht | 2,50 | 3,60 | 0,10 | 0,01 | 4 | https://cdn.ais-online.de/m2/88/8872488/images/52/43196652px2000x1414.jpg https://cdn.ais-online.de/m2/88/8872488/images/14/43196714px2000x2000.jpg
Warm.Four ¦ wineo 1500 fusion | 4017268383840 | PLR122C | Klasse 23, Klasse 34, Klasse 43 | R 9 | Beton, Stein | grau | geeignet für Feuchtraum | Dekor, strukturiert | Polyurethan (PUR) | max. 2 kV (antistatisch) | kleben | Cfl-s1 | chemikalienbeständig gem. Herstellerangabe, fleckbeständig | lichtecht | 2,50 | 3,60 | 0,10 | 0,01 | 4 | https://cdn.ais-online.de/m2/88/8872488/images/53/43196653px2000x1414.jpg https://cdn.ais-online.de/m2/88/8872488/images/02/43196802px2000x2000.jpg
Warm.One ¦ wineo 1500 fusion | 4017268383819 | PLR119C | Klasse 23, Klasse 34, Klasse 43 | R 9 | Beton, Stein | grau | geeignet für Feuchtraum | Dekor, strukturiert | Polyurethan (PUR) | max. 2 kV (antistatisch) | kleben | Cfl-s1 | chemikalienbeständig gem. Herstellerangabe, fleckbeständig | lichtecht | 2,50 | 3,60 | 0,10 | 0,01 | 4 | https://cdn.ais-online.de/m2/88/8872488/images/54/43196654px2000x1414.jpg https://cdn.ais-online.de/m2/88/8872488/images/10/43196810px2000x2000.jpg
Warm.Three ¦ wineo 1500 fusion | 4017268383833 | PLR121C | Klasse 23, Klasse 34, Klasse 43 | R 9 | Beton, Stein | grau | geeignet für Feuchtraum | Dekor, strukturiert | Polyurethan (PUR) | max. 2 kV (antistatisch) | kleben | Cfl-s1 | chemikalienbeständig gem. Herstellerangabe, fleckbeständig | lichtecht | 2,50 | 3,60 | 0,10 | 0,01 | 4 | https://cdn.ais-online.de/m2/88/8872488/images/90/43196590px2000x1414.jpg https://cdn.ais-online.de/m2/88/8872488/images/89/43196589px2000x2000.jpg
Warm.Two ¦ wineo 1500 fusion | 4017268383826 | PLR120C | Klasse 23, Klasse 34, Klasse 43 | R 9 | Beton, Stein | grau | geeignet für Feuchtraum | Dekor, strukturiert | Polyurethan (PUR) | max. 2 kV (antistatisch) | kleben | Cfl-s1 | chemikalienbeständig gem. Herstellerangabe, fleckbeständig | lichtecht | 2,50 | 3,60 | 0,10 | 0,01 | 4 | https://cdn.ais-online.de/m2/88/8872488/images/55/43196655px2000x1414.jpg https://cdn.ais-online.de/m2/88/8872488/images/31/43196831px2000x2000.jpg
powered by Heinze