## wineo Windmöller
wineo / Windmöller
Name | GTIN | HAN | Benutzungsintensität | Bewertungsgruppe Rutschgefahr | Dekor | Farbton | Feucht- / Nassraum | Oberfläche | Werkstoff | Breite (mm) | Länge (mm) | Aufladungsspannung im Begehversuch | Befestigung | Brandverhalten | Chemische Beständigkeit | Farbechtheit | Gesamtdicke Belag (mm) | Gewicht (kg/m²) | Resteindruck (mm) | Wärmedurchlasswiderstand (m²*K/W) | Trittschallminderung (dB) | Bilder
Windmöller wineo 1500 fusion XL Bodenbelag |  |  | Klasse 23, Klasse 34, Klasse 43 | R 9 | Beton, Stein | grau | geeignet für Feuchtraum | Dekor, strukturiert | Polyurethan (PUR) | 500,00 | 1.000,00 | max. 2 kV (antistatisch) | kleben | Cfl-s1 | chemikalienbeständig gem. Herstellerangabe, fleckbeständig | lichtecht | 2,50 | 3,99 | 0,10 | 0,01 | 4 | https://cdn.ais-online.de/m2/88/8872488/images/56/43196656px1200x1500.jpg https://cdn.ais-online.de/m2/88/8872488/images/63/43196663px2000x1414.jpg https://cdn.ais-online.de/m2/88/8872488/images/24/43196824px2000x1414.jpg https://cdn.ais-online.de/m2/88/8872488/images/22/43196822px2000x1414.jpg https://cdn.ais-online.de/m2/88/8872488/images/20/43196820px2000x1414.jpg https://cdn.ais-online.de/m2/88/8872488/images/18/43196818px2000x1414.jpg https://cdn.ais-online.de/m2/88/8872488/images/16/43196816px2000x1414.jpg https://cdn.ais-online.de/m2/88/8872488/images/14/43196814px2000x1414.jpg https://cdn.ais-online.de/m2/88/8872488/images/95/43196795px2000x1414.jpg https://cdn.ais-online.de/m2/88/8872488/images/81/43196781px2000x1414.jpg https://cdn.ais-online.de/m2/88/8872488/images/79/43196779px2000x1414.jpg https://cdn.ais-online.de/m2/88/8872488/images/77/43196777px2000x1414.jpg https://cdn.ais-online.de/m2/88/8872488/images/54/43196754px2000x1414.jpg https://cdn.ais-online.de/m2/88/8872488/images/52/43196752px2000x1414.jpg https://cdn.ais-online.de/m2/88/8872488/images/50/43196750px2000x1414.jpg https://cdn.ais-online.de/m2/88/8872488/images/48/43196748px2000x1414.jpg https://cdn.ais-online.de/m2/88/8872488/images/30/43196830px2000x1414.jpg https://cdn.ais-online.de/m2/88/8872488/images/62/43196662px2000x1414.jpg https://cdn.ais-online.de/m2/88/8872488/images/23/43196823px2000x1414.jpg https://cdn.ais-online.de/m2/88/8872488/images/21/43196821px2000x1414.jpg https://cdn.ais-online.de/m2/88/8872488/images/19/43196819px2000x1414.jpg https://cdn.ais-online.de/m2/88/8872488/images/17/43196817px2000x1414.jpg https://cdn.ais-online.de/m2/88/8872488/images/15/43196815px2000x1414.jpg https://cdn.ais-online.de/m2/88/8872488/images/13/43196813px2000x1414.jpg https://cdn.ais-online.de/m2/88/8872488/images/94/43196794px2000x1414.jpg https://cdn.ais-online.de/m2/88/8872488/images/80/43196780px2000x1414.jpg https://cdn.ais-online.de/m2/88/8872488/images/78/43196778px2000x1414.jpg https://cdn.ais-online.de/m2/88/8872488/images/76/43196776px2000x1414.jpg https://cdn.ais-online.de/m2/88/8872488/images/53/43196753px2000x1414.jpg https://cdn.ais-online.de/m2/88/8872488/images/51/43196751px2000x1414.jpg https://cdn.ais-online.de/m2/88/8872488/images/49/43196749px2000x1414.jpg https://cdn.ais-online.de/m2/88/8872488/images/47/43196747px2000x1414.jpg https://cdn.ais-online.de/m2/88/8872488/images/29/43196829px2000x1414.jpg
Bright.Four ¦ PL wineo 1500 fusion XL | 4017268384502 | PL118C | Klasse 23, Klasse 34, Klasse 43 | R 9 | Beton, Stein | grau | geeignet für Feuchtraum | Dekor, strukturiert | Polyurethan (PUR) | 500,00 | 1.000,00 | max. 2 kV (antistatisch) | kleben | Cfl-s1 | chemikalienbeständig gem. Herstellerangabe, fleckbeständig | lichtecht | 2,50 | 3,99 | 0,10 | 0,01 | 4 | https://cdn.ais-online.de/m2/88/8872488/images/48/43196748px2000x1414.jpg https://cdn.ais-online.de/m2/88/8872488/images/47/43196747px2000x1414.jpg
Bright.One ¦ PL wineo 1500 fusion XL | 4017268384472 | PL115C | Klasse 23, Klasse 34, Klasse 43 | R 9 | Beton, Stein | grau | geeignet für Feuchtraum | Dekor, strukturiert | Polyurethan (PUR) | 500,00 | 1.000,00 | max. 2 kV (antistatisch) | kleben | Cfl-s1 | chemikalienbeständig gem. Herstellerangabe, fleckbeständig | lichtecht | 2,50 | 3,99 | 0,10 | 0,01 | 4 | https://cdn.ais-online.de/m2/88/8872488/images/95/43196795px2000x1414.jpg https://cdn.ais-online.de/m2/88/8872488/images/94/43196794px2000x1414.jpg
Bright.Three ¦ PL wineo 1500 fusion XL | 4017268384496 | PL117C | Klasse 23, Klasse 34, Klasse 43 | R 9 | Beton, Stein | grau | geeignet für Feuchtraum | Dekor, strukturiert | Polyurethan (PUR) | 500,00 | 1.000,00 | max. 2 kV (antistatisch) | kleben | Cfl-s1 | chemikalienbeständig gem. Herstellerangabe, fleckbeständig | lichtecht | 2,50 | 3,99 | 0,10 | 0,01 | 4 | https://cdn.ais-online.de/m2/88/8872488/images/50/43196750px2000x1414.jpg https://cdn.ais-online.de/m2/88/8872488/images/49/43196749px2000x1414.jpg
Bright.Two ¦ PL wineo 1500 fusion XL | 4017268384489 | PL116C | Klasse 23, Klasse 34, Klasse 43 | R 9 | Beton, Stein | grau | geeignet für Feuchtraum | Dekor, strukturiert | Polyurethan (PUR) | 500,00 | 1.000,00 | max. 2 kV (antistatisch) | kleben | Cfl-s1 | chemikalienbeständig gem. Herstellerangabe, fleckbeständig | lichtecht | 2,50 | 3,99 | 0,10 | 0,01 | 4 | https://cdn.ais-online.de/m2/88/8872488/images/14/43196814px2000x1414.jpg https://cdn.ais-online.de/m2/88/8872488/images/13/43196813px2000x1414.jpg
Cool.Four ¦ PL wineo 1500 fusion XL | 4017268384427 | PL110C | Klasse 23, Klasse 34, Klasse 43 | R 9 | Beton, Stein | grau | geeignet für Feuchtraum | Dekor, strukturiert | Polyurethan (PUR) | 500,00 | 1.000,00 | max. 2 kV (antistatisch) | kleben | Cfl-s1 | chemikalienbeständig gem. Herstellerangabe, fleckbeständig | lichtecht | 2,50 | 3,99 | 0,10 | 0,01 | 4 | https://cdn.ais-online.de/m2/88/8872488/images/77/43196777px2000x1414.jpg https://cdn.ais-online.de/m2/88/8872488/images/76/43196776px2000x1414.jpg
Cool.One ¦ PL wineo 1500 fusion XL | 4017268384397 | PL107C | Klasse 23, Klasse 34, Klasse 43 | R 9 | Beton, Stein | grau | geeignet für Feuchtraum | Dekor, strukturiert | Polyurethan (PUR) | 500,00 | 1.000,00 | max. 2 kV (antistatisch) | kleben | Cfl-s1 | chemikalienbeständig gem. Herstellerangabe, fleckbeständig | lichtecht | 2,50 | 3,99 | 0,10 | 0,01 | 4 | https://cdn.ais-online.de/m2/88/8872488/images/16/43196816px2000x1414.jpg https://cdn.ais-online.de/m2/88/8872488/images/15/43196815px2000x1414.jpg
Cool.Three ¦ PL wineo 1500 fusion XL | 4017268384410 | PL109C | Klasse 23, Klasse 34, Klasse 43 | R 9 | Beton, Stein | grau | geeignet für Feuchtraum | Dekor, strukturiert | Polyurethan (PUR) | 500,00 | 1.000,00 | max. 2 kV (antistatisch) | kleben | Cfl-s1 | chemikalienbeständig gem. Herstellerangabe, fleckbeständig | lichtecht | 2,50 | 3,99 | 0,10 | 0,01 | 4 | https://cdn.ais-online.de/m2/88/8872488/images/30/43196830px2000x1414.jpg https://cdn.ais-online.de/m2/88/8872488/images/29/43196829px2000x1414.jpg
Cool.Two ¦ PL wineo 1500 fusion XL | 4017268384403 | PL108C | Klasse 23, Klasse 34, Klasse 43 | R 9 | Beton, Stein | grau | geeignet für Feuchtraum | Dekor, strukturiert | Polyurethan (PUR) | 500,00 | 1.000,00 | max. 2 kV (antistatisch) | kleben | Cfl-s1 | chemikalienbeständig gem. Herstellerangabe, fleckbeständig | lichtecht | 2,50 | 3,99 | 0,10 | 0,01 | 4 | https://cdn.ais-online.de/m2/88/8872488/images/18/43196818px2000x1414.jpg https://cdn.ais-online.de/m2/88/8872488/images/17/43196817px2000x1414.jpg
Pure.Four ¦ PL wineo 1500 fusion XL | 4017268384465 | PL114C | Klasse 23, Klasse 34, Klasse 43 | R 9 | Beton, Stein | grau | geeignet für Feuchtraum | Dekor, strukturiert | Polyurethan (PUR) | 500,00 | 1.000,00 | max. 2 kV (antistatisch) | kleben | Cfl-s1 | chemikalienbeständig gem. Herstellerangabe, fleckbeständig | lichtecht | 2,50 | 3,99 | 0,10 | 0,01 | 4 | https://cdn.ais-online.de/m2/88/8872488/images/79/43196779px2000x1414.jpg https://cdn.ais-online.de/m2/88/8872488/images/78/43196778px2000x1414.jpg
Pure.One ¦ PL wineo 1500 fusion XL | 4017268384434 | PL111C | Klasse 23, Klasse 34, Klasse 43 | R 9 | Beton, Stein | grau | geeignet für Feuchtraum | Dekor, strukturiert | Polyurethan (PUR) | 500,00 | 1.000,00 | max. 2 kV (antistatisch) | kleben | Cfl-s1 | chemikalienbeständig gem. Herstellerangabe, fleckbeständig | lichtecht | 2,50 | 3,99 | 0,10 | 0,01 | 4 | https://cdn.ais-online.de/m2/88/8872488/images/63/43196663px2000x1414.jpg https://cdn.ais-online.de/m2/88/8872488/images/62/43196662px2000x1414.jpg
Pure.Three ¦ PL wineo 1500 fusion XL | 4017268384458 | PL113C | Klasse 23, Klasse 34, Klasse 43 | R 9 | Beton, Stein | grau | geeignet für Feuchtraum | Dekor, strukturiert | Polyurethan (PUR) | 500,00 | 1.000,00 | max. 2 kV (antistatisch) | kleben | Cfl-s1 | chemikalienbeständig gem. Herstellerangabe, fleckbeständig | lichtecht | 2,50 | 3,99 | 0,10 | 0,01 | 4 | https://cdn.ais-online.de/m2/88/8872488/images/81/43196781px2000x1414.jpg https://cdn.ais-online.de/m2/88/8872488/images/80/43196780px2000x1414.jpg
Pure.Two ¦ PL wineo 1500 fusion XL | 4017268384441 | PL112C | Klasse 23, Klasse 34, Klasse 43 | R 9 | Beton, Stein | grau | geeignet für Feuchtraum | Dekor, strukturiert | Polyurethan (PUR) | 500,00 | 1.000,00 | max. 2 kV (antistatisch) | kleben | Cfl-s1 | chemikalienbeständig gem. Herstellerangabe, fleckbeständig | lichtecht | 2,50 | 3,99 | 0,10 | 0,01 | 4 | https://cdn.ais-online.de/m2/88/8872488/images/20/43196820px2000x1414.jpg https://cdn.ais-online.de/m2/88/8872488/images/19/43196819px2000x1414.jpg
Warm.Four ¦ PL wineo 1500 fusion XL | 4017268384540 | PL122C | Klasse 23, Klasse 34, Klasse 43 | R 9 | Beton, Stein | grau | geeignet für Feuchtraum | Dekor, strukturiert | Polyurethan (PUR) | 500,00 | 1.000,00 | max. 2 kV (antistatisch) | kleben | Cfl-s1 | chemikalienbeständig gem. Herstellerangabe, fleckbeständig | lichtecht | 2,50 | 3,99 | 0,10 | 0,01 | 4 | https://cdn.ais-online.de/m2/88/8872488/images/52/43196752px2000x1414.jpg https://cdn.ais-online.de/m2/88/8872488/images/51/43196751px2000x1414.jpg
Warm.One ¦ PL wineo 1500 fusion XL | 4017268384519 | PL119C | Klasse 23, Klasse 34, Klasse 43 | R 9 | Beton, Stein | grau | geeignet für Feuchtraum | Dekor, strukturiert | Polyurethan (PUR) | 500,00 | 1.000,00 | max. 2 kV (antistatisch) | kleben | Cfl-s1 | chemikalienbeständig gem. Herstellerangabe, fleckbeständig | lichtecht | 2,50 | 3,99 | 0,10 | 0,01 | 4 | https://cdn.ais-online.de/m2/88/8872488/images/22/43196822px2000x1414.jpg https://cdn.ais-online.de/m2/88/8872488/images/21/43196821px2000x1414.jpg
Warm.Three ¦ PL wineo 1500 fusion XL | 4017268384533 | PL121C | Klasse 23, Klasse 34, Klasse 43 | R 9 | Beton, Stein | grau | geeignet für Feuchtraum | Dekor, strukturiert | Polyurethan (PUR) | 500,00 | 1.000,00 | max. 2 kV (antistatisch) | kleben | Cfl-s1 | chemikalienbeständig gem. Herstellerangabe, fleckbeständig | lichtecht | 2,50 | 3,99 | 0,10 | 0,01 | 4 | https://cdn.ais-online.de/m2/88/8872488/images/54/43196754px2000x1414.jpg https://cdn.ais-online.de/m2/88/8872488/images/53/43196753px2000x1414.jpg
Warm.Two ¦ PL wineo 1500 fusion XL | 4017268384526 | PL120C | Klasse 23, Klasse 34, Klasse 43 | R 9 | Beton, Stein | grau | geeignet für Feuchtraum | Dekor, strukturiert | Polyurethan (PUR) | 500,00 | 1.000,00 | max. 2 kV (antistatisch) | kleben | Cfl-s1 | chemikalienbeständig gem. Herstellerangabe, fleckbeständig | lichtecht | 2,50 | 3,99 | 0,10 | 0,01 | 4 | https://cdn.ais-online.de/m2/88/8872488/images/24/43196824px2000x1414.jpg https://cdn.ais-online.de/m2/88/8872488/images/23/43196823px2000x1414.jpg
powered by Heinze