## ZAPP-ZIMMERMANN
ZAPP-ZIMMERMANN
Name | Farbton | Werkstoff | Breite (mm) | Höhe (mm) | Länge (mm) | Brandverhalten | Wärmeleitfähigkeit (W/(m*K)) | Anwendung im System | Aufschäumfaktor | Einsatzbereiche | Bilder
ZZ® 203 Brandschutzplatte | braun, rot | Polyurethan (PUR) | 312,00 - 625,00 | 250,00 - 500,00 | 30,00 | E | 0,10 | ZZ® M23-S90 Kombiabschottung | 1,6-fach bis 4,5-fach | Kombiabschottung S90 für Massivwände, Massivdecken und leichte Trennwände. (auch als Reparaturschott) Brandabschottung von Elektrokabeln aller Art, sowie brennbaren und nicht brennbaren Rohren. | https://cdn.ais-online.de/m2/27/1133627/images/81/47414681px800x800.jpg https://cdn.ais-online.de/m2/27/1133627/images/56/47414756px800x800.jpg
ZZ® 203-312 Brandschutzplatte | braun, rot | Polyurethan (PUR) | 312,00 - 625,00 | 250,00 - 500,00 | 30,00 | E | 0,10 | ZZ® M23-S90 Kombiabschottung | 1,6-fach bis 4,5-fach | Kombiabschottung S90 für Massivwände, Massivdecken und leichte Trennwände. (auch als Reparaturschott) Brandabschottung von Elektrokabeln aller Art, sowie brennbaren und nicht brennbaren Rohren. | https://cdn.ais-online.de/m2/27/1133627/images/81/47414681px800x800.jpg
ZZ® 203-625 Brandschutzplatte | braun, rot | Polyurethan (PUR) | 312,00 - 625,00 | 250,00 - 500,00 | 30,00 | E | 0,10 | ZZ® M23-S90 Kombiabschottung | 1,6-fach bis 4,5-fach | Kombiabschottung S90 für Massivwände, Massivdecken und leichte Trennwände. (auch als Reparaturschott) Brandabschottung von Elektrokabeln aller Art, sowie brennbaren und nicht brennbaren Rohren. | https://cdn.ais-online.de/m2/27/1133627/images/56/47414756px800x800.jpg
powered by Heinze