## ZAPP-ZIMMERMANN
ZAPP-ZIMMERMANN
Name | Farbton | Brandverhalten | Anwendung im System | Aufschäumfaktor | Einsatzbereiche | Bilder
ZZ® 300 Brandschutzmasse | braun, rot | E | ZZ® M23-S90 Kombiabschottung, ZZ® M22-DE Kombiabschottung, ZZ® M21-S90 Kombiabschottung, ZZ® M20-S90 Kombiabschottung, ZZ® M10-DE Kombiabschottung, ZZ® C60-DE Kabelabschottung, ZZ® C33-S90 Kabelabschottung, ZZ® C21-DE Kabelabschottung, ZZ® C11-DE Kabelabschottung | 7,6-fach bis 13,6-fach | Kabelabschottung für Massivwände, Massivdecken und leichte Trennwände. Brandabschottung von Elektrokabeln, Telekommunikationskabeln sowie optischen Faserkabeln. Brandabschottung von Installationen gemäß MLAR. Dichtmasse zum Fugen- und Zwickelverschluss in ZZ® Abschottungssystemen aus Formteilen. | https://cdn.ais-online.de/m2/27/1133627/images/01/47414701px800x800.jpg
powered by Heinze