## ZAPP-ZIMMERMANN
ZAPP-ZIMMERMANN
Name | Farbton | Werkstoff | Breite (mm) | Länge (mm) | Stärke (mm) | Brandverhalten | Wärmeleitfähigkeit (W/(m*K)) | Anwendung im System | Aufschäumfaktor | Einsatzbereiche | Bilder
ZZ® 421 Brandschutzbandage | braun, rot | Butylkautschuk (IIR) | 150,00 | 5.000,00 | 3,00 | E | 0,40 | ZZ® M23-S90 Kombiabschottung, ZZ® M21-S90 Kombiabschottung, ZZ® C31-DE Kabelabschottung | 6,0-fach bis 9,0-fach | Systemkomponente für diverse Kombi- und Kabelabschottungssysteme | https://cdn.ais-online.de/m2/27/1133627/images/66/47414766px800x800.jpg
powered by Heinze